## Dataset
No. | Name | Support | Abbreviation | Porous structure | Template | Additive1 | Additive2 | Solution | Catalyst | Si Precursor | pH | Sol Stir Temperature (K) | Sol Standing time (hr) | Age Temperature (K) | Age time (hr) | Wash Solvent | Wash Times (#) | Drying Method | Drying Temp (°C) | Drying Time (hrs) | Removal Template method | Sintering Temp (K) | Sintering Time (hr) | Sintering Atmosphere | Solution | Wash Temperature | Wash Time | Modified | Additive | Solvent | Modified Temp (K) | Modified Time (hr) | Wash Solvent1 | Wash Solvent2 | Drying Method | Drying Temp (K) | Drying Time (hr) | Removal Additive method | Sintering Temp (K) | Sintering Time (hr) | Ramp Rate (K/min) | Specific surface area | Pore volume | Mesopore volume | Pore size | Amine content(N wt.%) | CO₂ pressure | Temperature | CO₂ capacity | Reference
1 | TEPA-MSF-0.5 | S2 | SBA-AP | SBA-15 | P123 | NaN | NaN | H2O | HCl | TEOS | NaN | 313 | 24 | 383 | 24 | NaN | NaN | NaN | NaN | NaN | Calcination | 823 | 5 | NaN | NaN | NaN | NaN | Grafting | APTMS | NaN | NaN | NaN | NaN | NaN | NaN | NaN | NaN | NaN | NaN | NaN | NaN | 248 | 0.44 | NaN | 6.8 | 8.80 | 1 | 348.15 | 0.85 | Synthesis of Stable Tetraethylenepentamine-Functionalized Mesocellular Silica Foams for CO2 Adsorption
2 | TEPA-MSF-1.0 | S2 | SBA-AP | SBA-15 | P123 | NaN | NaN | H2O | HCl | TEOS | NaN | 313 | 24 | 383 | 24 | NaN | NaN | NaN | NaN | NaN | Calcination | 823 | 5 | NaN | NaN | NaN | NaN | Grafting | APTMS | NaN | NaN | NaN | NaN | NaN | NaN | NaN | NaN | NaN | NaN | NaN | NaN | 248 | 0.44 | NaN | 6.8 | 13.21 | 1 | 348.15 | 1.21 | Synthesis of Stable Tetraethylenepentamine-Functionalized Mesocellular Silica Foams for CO2 Adsorption
3 | TEPA-MSF-2.0 | S2 | SBA-AP | SBA-15 | P123 | NaN | NaN | H2O | HCl | TEOS | NaN | 313 | 24 | 383 | 24 | NaN | NaN | NaN | NaN | NaN | Calcination | 823 | 5 | NaN | NaN | NaN | NaN | Grafting | APTMS | NaN | NaN | NaN | NaN | NaN | NaN | NaN | NaN | NaN | NaN | NaN | NaN | 248 | 0.44 | NaN | 6.8 | 17.62 | 1 | 348.15 | 1.52 | Synthesis of Stable Tetraethylenepentamine-Functionalized Mesocellular Silica Foams for CO2 Adsorption
4 | TEPA-MSF-4.0 | S2 | SBA-AP | SBA-15 | P123 | NaN | NaN | H2O | HCl | TEOS | NaN | 313 | 24 | 383 | 24 | NaN | NaN | NaN | NaN | NaN | Calcination | 823 | 5 | NaN | NaN | NaN | NaN | Grafting | APTMS | NaN | NaN | NaN | NaN | NaN | NaN | NaN | NaN | NaN | NaN | NaN | NaN | 248 | 0.44 | NaN | 6.8 | 21.13 | 1 | 348.15 | 0.65 | Synthesis of Stable Tetraethylenepentamine-Functionalized Mesocellular Silica Foams for CO2 Adsorption
5 | MPS-TEPA-20 | S3 | HPS | DOS | CTAB | PEG | NaN | H2O | NH4OH | TEOS | NaN | 313 | 12 | NaN | NaN | H2O | NaN | NaN | 353 | 12 | Calcination | 823 | 6 | Air | NaN | NaN | NaN | NaN | NaN | NaN | NaN | NaN | NaN | NaN | NaN | NaN | NaN | NaN | NaN | NaN | NaN | 978 | 2.19 | NaN | 7.41 | 3.26 | 1 | 323.15 | 0.749 | Wastes against wastes treatment: Industrial silica fume derived porous solid amine adsorbent for efficient and reversible ultralow-pressure CO2 adsorption
6 | MPS-TEPA-30 | S3 | HPS | DOS | CTAB | PEG | NaN | H2O | NH4OH | TEOS | NaN | 313 | 12 | NaN | NaN | H2O | NaN | NaN | 353 | 12 | Calcination | 823 | 6 | Air | NaN | NaN | NaN | NaN | NaN | NaN | NaN | NaN | NaN | NaN | NaN | NaN | NaN | NaN | NaN | NaN | NaN | 978 | 2.19 | NaN | 7.41 | 4.90 | 1 | 323.15 | 2.220 | Wastes against wastes treatment: Industrial silica fume derived porous solid amine adsorbent for efficient and reversible ultralow-pressure CO2 adsorption
7 | MPS-TEPA-40 | S3 | HPS | DOS | CTAB | PEG | NaN | H2O | NH4OH | TEOS | NaN | 313 | 12 | NaN | NaN | H2O | NaN | NaN | 353 | 12 | Calcination | 823 | 6 | Air | NaN | NaN | NaN | NaN | NaN | NaN | NaN | NaN | NaN | NaN | NaN | NaN | NaN | NaN | NaN | NaN | NaN | 978 | 2.19 | NaN | 7.41 | 6.53 | 1 | 323.15 | 1.470 | Wastes against wastes treatment: Industrial silica fume derived porous solid amine adsorbent for efficient and reversible ultralow-pressure CO2 adsorption
8 | MPS-TEPA-20 | S3 | HPS | DOS | CTAB | PEG | NaN | H2O | NH4OH | TEOS | NaN | 313 | 12 | NaN | NaN | H2O | NaN | NaN | 353 | 12 | Calcination | 823 | 6 | Air | NaN | NaN | NaN | NaN | NaN | NaN | NaN | NaN | NaN | NaN | NaN | NaN | NaN | NaN | NaN | NaN | NaN | 978 | 2.19 | NaN | 7.41 | 3.26 | 1 | 298.15 | 0.602 | Wastes against wastes treatment: Industrial silica fume derived porous solid amine adsorbent for efficient and reversible ultralow-pressure CO2 adsorption
9 | MPS-TEPA-30 | S3 | HPS | DOS | CTAB | PEG | NaN | H2O | NH4OH | TEOS | NaN | 313 | 12 | NaN | NaN | H2O | NaN | NaN | 353 | 12 | Calcination | 823 | 6 | Air | NaN | NaN | NaN | NaN | NaN | NaN | NaN | NaN | NaN | NaN | NaN | NaN | NaN | NaN | NaN | NaN | NaN | 978 | 2.19 | NaN | 7.41 | 4.90 | 1 | 298.15 | 1.497 | Wastes against wastes treatment: Industrial silica fume derived porous solid amine adsorbent for efficient and reversible ultralow-pressure CO2 adsorption
10 | MPS-TEPA-40 | S3 | HPS | DOS | CTAB | PEG | NaN | H2O | NH4OH | TEOS | NaN | 313 | 12 | NaN | NaN | H2O | NaN | NaN | 353 | 12 | Calcination | 823 | 6 | Air | NaN | NaN | NaN | NaN | NaN | NaN | NaN | NaN | NaN | NaN | NaN | NaN | NaN | NaN | NaN | NaN | NaN | 978 | 2.19 | NaN | 7.41 | 6.53 | 1 | 298.15 | 1.211 | Wastes against wastes treatment: Industrial silica fume derived porous solid amine adsorbent for efficient and reversible ultralow-pressure CO2 adsorption
11 | MPS-TEPA-20 | S3 | HPS | DOS | CTAB | PEG | NaN | H2O | NH4OH | TEOS | NaN | 313 | 12 | NaN | NaN | H2O | NaN | NaN | 353 | 12 | Calcination | 823 | 6 | Air | NaN | NaN | NaN | NaN | NaN | NaN | NaN | NaN | NaN | NaN | NaN | NaN | NaN | NaN | NaN | NaN | NaN | 978 | 2.19 | NaN | 7.41 | 3.26 | 0.05 | 298.15 | 0.15 | Wastes against wastes treatment: Industrial silica fume derived porous solid amine adsorbent for efficient and reversible ultralow-pressure CO2 adsorption
12 | MPS-TEPA-20 | S3 | HPS | DOS | CTAB | PEG | NaN | H2O | NH4OH | TEOS | NaN | 313 | 12 | NaN | NaN | H2O | NaN | NaN | 353 | 12 | Calcination | 823 | 6 | Air | NaN | NaN | NaN | NaN | NaN | NaN | NaN | NaN | NaN | NaN | NaN | NaN | NaN | NaN | NaN | NaN | NaN | 978 | 2.19 | NaN | 7.41 | 3.26 | 0.16 | 298.15 | 0.24 | Wastes against wastes treatment: Industrial silica fume derived porous solid amine adsorbent for efficient and reversible ultralow-pressure CO2 adsorption
13 | MPS-TEPA-20 | S3 | HPS | DOS | CTAB | PEG | NaN | H2O | NH4OH | TEOS | NaN | 313 | 12 | NaN | NaN | H2O | NaN | NaN | 353 | 12 | Calcination | 823 | 6 | Air | NaN | NaN | NaN | NaN | NaN | NaN | NaN | NaN | NaN | NaN | NaN | NaN | NaN | NaN | NaN | NaN | NaN | 978 | 2.19 | NaN | 7.41 | 3.26 | 0.26 | 298.15 | 0.29 | Wastes against wastes treatment: Industrial silica fume derived porous solid amine adsorbent for efficient and reversible ultralow-pressure CO2 adsorption
14 | MPS-TEPA-20 | S3 | HPS | DOS | CTAB | PEG | NaN | H2O | NH4OH | TEOS | NaN | 313 | 12 | NaN | NaN | H2O | NaN | NaN | 353 | 12 | Calcination | 823 | 6 | Air | NaN | NaN | NaN | NaN | NaN | NaN | NaN | NaN | NaN | NaN | NaN | NaN | NaN | NaN | NaN | NaN | NaN | 978 | 2.19 | NaN | 7.41 | 3.26 | 0.37 | 298.15 | 0.36 | Wastes against wastes treatment: Industrial silica fume derived porous solid amine adsorbent for efficient and reversible ultralow-pressure CO2 adsorption
15 | MPS-TEPA-20 | S3 | HPS | DOS | CTAB | PEG | NaN | H2O | NH4OH | TEOS | NaN | 313 | 12 | NaN | NaN | H2O | NaN | NaN | 353 | 12 | Calcination | 823 | 6 | Air | NaN | NaN | NaN | NaN | NaN | NaN | NaN | NaN | NaN | NaN | NaN | NaN | NaN | NaN | NaN | NaN | NaN | 978 | 2.19 | NaN | 7.41 | 3.26 | 0.45 | 298.15 | 0.40 | Wastes against wastes treatment: Industrial silica fume derived porous solid amine adsorbent for efficient and reversible ultralow-pressure CO2 adsorption
16 | MPS-TEPA-20 | S3 | HPS | DOS | CTAB | PEG | NaN | H2O | NH4OH | TEOS | NaN | 313 | 12 | NaN | NaN | H2O | NaN | NaN | 353 | 12 | Calcination | 823 | 6 | Air | NaN | NaN | NaN | NaN | NaN | NaN | NaN | NaN | NaN | NaN | NaN | NaN | NaN | NaN | NaN | NaN | NaN | 978 | 2.19 | NaN | 7.41 | 3.26 | 0.60 | 298.15 | 0.46 | Wastes against wastes treatment: Industrial silica fume derived porous solid amine adsorbent for efficient and reversible ultralow-pressure CO2 adsorption
17 | MPS-TEPA-20 | S3 | HPS | DOS | CTAB | PEG | NaN | H2O | NH4OH | TEOS | NaN | 313 | 12 | NaN | NaN | H2O | NaN | NaN | 353 | 12 | Calcination | 823 | 6 | Air | NaN | NaN | NaN | NaN | NaN | NaN | NaN | NaN | NaN | NaN | NaN | NaN | NaN | NaN | NaN | NaN | NaN | 978 | 2.19 | NaN | 7.41 | 3.26 | 0.71 | 298.15 | 0.51 | Wastes against wastes treatment: Industrial silica fume derived porous solid amine adsorbent for efficient and reversible ultralow-pressure CO2 adsorption
18 | MPS-TEPA-20 | S3 | HPS | DOS | CTAB | PEG | NaN | H2O | NH4OH | TEOS | NaN | 313 | 12 | NaN | NaN | H2O | NaN | NaN | 353 | 12 | Calcination | 823 | 6 | Air | NaN | NaN | NaN | NaN | NaN | NaN | NaN | NaN | NaN | NaN | NaN | NaN | NaN | NaN | NaN | NaN | NaN | 978 | 2.19 | NaN | 7.41 | 3.26 | 0.80 | 298.15 | 0.54 | Wastes against wastes treatment: Industrial silica fume derived porous solid amine adsorbent for efficient and reversible ultralow-pressure CO2 adsorption
19 | MPS-TEPA-20 | S3 | HPS | DOS | CTAB | PEG | NaN | H2O | NH4OH | TEOS | NaN | 313 | 12 | NaN | NaN | H2O | NaN | NaN | 353 | 12 | Calcination | 823 | 6 | Air | NaN | NaN | NaN | NaN | NaN | NaN | NaN | NaN | NaN | NaN | NaN | NaN | NaN | NaN | NaN | NaN | NaN | 978 | 2.19 | NaN | 7.41 | 3.26 | 0.90 | 298.15 | 0.58 | Wastes against wastes treatment: Industrial silica fume derived porous solid amine adsorbent for efficient and reversible ultralow-pressure CO2 adsorption
20 | MPS-TEPA-40 | S3 | HPS | DOS | CTAB | PEG | NaN | H2O | NH4OH | TEOS | NaN | 313 | 12 | NaN | NaN | H2O | NaN | NaN | 353 | 12 | Calcination | 823 | 6 | Air | NaN | NaN | NaN | NaN | NaN | NaN | NaN | NaN | NaN | NaN | NaN | NaN | NaN | NaN | NaN | NaN | NaN | 978 | 2.19 | NaN | 7.41 | 6.53 | 0.05 | 298.15 | 1.04 | Wastes against wastes treatment: Industrial silica fume derived porous solid amine adsorbent for efficient and reversible ultralow-pressure CO2 adsorption
21 | MPS-TEPA-40 | S3 | HPS | DOS | CTAB | PEG | NaN | H2O | NH4OH | TEOS | NaN | 313 | 12 | NaN | NaN | H2O | NaN | NaN | 353 | 12 | Calcination | 823 | 6 | Air | NaN | NaN | NaN | NaN | NaN | NaN | NaN | NaN | NaN | NaN | NaN | NaN | NaN | NaN | NaN | NaN | NaN | 978 | 2.19 | NaN | 7.41 | 6.53 | 0.16 | 298.15 | 1.08 | Wastes against wastes treatment: Industrial silica fume derived porous solid amine adsorbent for efficient and reversible ultralow-pressure CO2 adsorption
22 | MPS-TEPA-40 | S3 | HPS | DOS | CTAB | PEG | NaN | H2O | NH4OH | TEOS | NaN | 313 | 12 | NaN | NaN | H2O | NaN | NaN | 353 | 12 | Calcination | 823 | 6 | Air | NaN | NaN | NaN | NaN | NaN | NaN | NaN | NaN | NaN | NaN | NaN | NaN | NaN | NaN | NaN | NaN | NaN | 978 | 2.19 | NaN | 7.41 | 6.53 | 0.26 | 298.15 | 1.10 | Wastes against wastes treatment: Industrial silica fume derived porous solid amine adsorbent for efficient and reversible ultralow-pressure CO2 adsorption
23 | MPS-TEPA-40 | S3 | HPS | DOS | CTAB | PEG | NaN | H2O | NH4OH | TEOS | NaN | 313 | 12 | NaN | NaN | H2O | NaN | NaN | 353 | 12 | Calcination | 823 | 6 | Air | NaN | NaN | NaN | NaN | NaN | NaN | NaN | NaN | NaN | NaN | NaN | NaN | NaN | NaN | NaN | NaN | NaN | 978 | 2.19 | NaN | 7.41 | 6.53 | 0.37 | 298.15 | 1.13 | Wastes against wastes treatment: Industrial silica fume derived porous solid amine adsorbent for efficient and reversible ultralow-pressure CO2 adsorption
24 | MPS-TEPA-40 | S3 | HPS | DOS | CTAB | PEG | NaN | H2O | NH4OH | TEOS | NaN | 313 | 12 | NaN | NaN | H2O | NaN | NaN | 353 | 12 | Calcination | 823 | 6 | Air | NaN | NaN | NaN | NaN | NaN | NaN | NaN | NaN | NaN | NaN | NaN | NaN | NaN | NaN | NaN | NaN | NaN | 978 | 2.19 | NaN | 7.41 | 6.53 | 0.45 | 298.15 | 1.14 | Wastes against wastes treatment: Industrial silica fume derived porous solid amine adsorbent for efficient and reversible ultralow-pressure CO2 adsorption
25 | MPS-TEPA-40 | S3 | HPS | DOS | CTAB | PEG | NaN | H2O | NH4OH | TEOS | NaN | 313 | 12 | NaN | NaN | H2O | NaN | NaN | 353 | 12 | Calcination | 823 | 6 | Air | NaN | NaN | NaN | NaN | NaN | NaN | NaN | NaN | NaN | NaN | NaN | NaN | NaN | NaN | NaN | NaN | NaN | 978 | 2.19 | NaN | 7.41 | 6.53 | 0.70 | 298.15 | 1.18 | Wastes against wastes treatment: Industrial silica fume derived porous solid amine adsorbent for efficient and reversible ultralow-pressure CO2 adsorption
26 | MPS-TEPA-40 | S3 | HPS | DOS | CTAB | PEG | NaN | H2O | NH4OH | TEOS | NaN | 313 | 12 | NaN | NaN | H2O | NaN | NaN | 353 | 12 | Calcination | 823 | 6 | Air | NaN | NaN | NaN | NaN | NaN | NaN | NaN | NaN | NaN | NaN | NaN | NaN | NaN | NaN | NaN | NaN | NaN | 978 | 2.19 | NaN | 7.41 | 6.53 | 0.91 | 298.15 | 1.19 | Wastes against wastes treatment: Industrial silica fume derived porous solid amine adsorbent for efficient and reversible ultralow-pressure CO2 adsorption
27 | MPS-TEPA-30 | S3 | HPS | DOS | CTAB | PEG | NaN | H2O | NH4OH | TEOS | NaN | 313 | 12 | NaN | NaN | H2O | NaN | NaN | 353 | 12 | Calcination | 823 | 6 | Air | NaN | NaN | NaN | NaN | NaN | NaN | NaN | NaN | NaN | NaN | NaN | NaN | NaN | NaN | NaN | NaN | NaN | 978 | 2.19 | NaN | 7.41 | 4.90 | 0.05 | 298.15 | 1.26 | Wastes against wastes treatment: Industrial silica fume derived porous solid amine adsorbent for efficient and reversible ultralow-pressure CO2 adsorption
28 | MPS-TEPA-30 | S3 | HPS | DOS | CTAB | PEG | NaN | H2O | NH4OH | TEOS | NaN | 313 | 12 | NaN | NaN | H2O | NaN | NaN | 353 | 12 | Calcination | 823 | 6 | Air | NaN | NaN | NaN | NaN | NaN | NaN | NaN | NaN | NaN | NaN | NaN | NaN | NaN | NaN | NaN | NaN | NaN | 978 | 2.19 | NaN | 7.41 | 4.90 | 0.16 | 298.15 | 1.31 | Wastes against wastes treatment: Industrial silica fume derived porous solid amine adsorbent for efficient and reversible ultralow-pressure CO2 adsorption
29 | MPS-TEPA-30 | S3 | HPS | DOS | CTAB | PEG | NaN | H2O | NH4OH | TEOS | NaN | 313 | 12 | NaN | NaN | H2O | NaN | NaN | 353 | 12 | Calcination | 823 | 6 | Air | NaN | NaN | NaN | NaN | NaN | NaN | NaN | NaN | NaN | NaN | NaN | NaN | NaN | NaN | NaN | NaN | NaN | 978 | 2.19 | NaN | 7.41 | 4.90 | 0.26 | 298.15 | 1.33 | Wastes against wastes treatment: Industrial silica fume derived porous solid amine adsorbent for efficient and reversible ultralow-pressure CO2 adsorption
30 | MPS-TEPA-30 | S3 | HPS | DOS | CTAB | PEG | NaN | H2O | NH4OH | TEOS | NaN | 313 | 12 | NaN | NaN | H2O | NaN | NaN | 353 | 12 | Calcination | 823 | 6 | Air | NaN | NaN | NaN | NaN | NaN | NaN | NaN | NaN | NaN | NaN | NaN | NaN | NaN | NaN | NaN | NaN | NaN | 978 | 2.19 | NaN | 7.41 | 4.90 | 0.37 | 298.15 | 1.36 | Wastes against wastes treatment: Industrial silica fume derived porous solid amine adsorbent for efficient and reversible ultralow-pressure CO2 adsorption
31 | MPS-TEPA-30 | S3 | HPS | DOS | CTAB | PEG | NaN | H2O | NH4OH | TEOS | NaN | 313 | 12 | NaN | NaN | H2O | NaN | NaN | 353 | 12 | Calcination | 823 | 6 | Air | NaN | NaN | NaN | NaN | NaN | NaN | NaN | NaN | NaN | NaN | NaN | NaN | NaN | NaN | NaN | NaN | NaN | 978 | 2.19 | NaN | 7.41 | 4.90 | 0.45 | 298.15 | 1.38 | Wastes against wastes treatment: Industrial silica fume derived porous solid amine adsorbent for efficient and reversible ultralow-pressure CO2 adsorption
32 | MPS-TEPA-30 | S3 | HPS | DOS | CTAB | PEG | NaN | H2O | NH4OH | TEOS | NaN | 313 | 12 | NaN | NaN | H2O | NaN | NaN | 353 | 12 | Calcination | 823 | 6 | Air | NaN | NaN | NaN | NaN | NaN | NaN | NaN | NaN | NaN | NaN | NaN | NaN | NaN | NaN | NaN | NaN | NaN | 978 | 2.19 | NaN | 7.41 | 4.90 | 0.60 | 298.15 | 1.41 | Wastes against wastes treatment: Industrial silica fume derived porous solid amine adsorbent for efficient and reversible ultralow-pressure CO2 adsorption
33 | MPS-TEPA-30 | S3 | HPS | DOS | CTAB | PEG | NaN | H2O | NH4OH | TEOS | NaN | 313 | 12 | NaN | NaN | H2O | NaN | NaN | 353 | 12 | Calcination | 823 | 6 | Air | NaN | NaN | NaN | NaN | NaN | NaN | NaN | NaN | NaN | NaN | NaN | NaN | NaN | NaN | NaN | NaN | NaN | 978 | 2.19 | NaN | 7.41 | 4.90 | 0.70 | 298.15 | 1.44 | Wastes against wastes treatment: Industrial silica fume derived porous solid amine adsorbent for efficient and reversible ultralow-pressure CO2 adsorption
34 | MPS-TEPA-30 | S3 | HPS | DOS | CTAB | PEG | NaN | H2O | NH4OH | TEOS | NaN | 313 | 12 | NaN | NaN | H2O | NaN | NaN | 353 | 12 | Calcination | 823 | 6 | Air | NaN | NaN | NaN | NaN | NaN | NaN | NaN | NaN | NaN | NaN | NaN | NaN | NaN | NaN | NaN | NaN | NaN | 978 | 2.19 | NaN | 7.41 | 4.90 | 0.80 | 298.15 | 1.45 | Wastes against wastes treatment: Industrial silica fume derived porous solid amine adsorbent for efficient and reversible ultralow-pressure CO2 adsorption
35 | MPS-TEPA-30 | S3 | HPS | DOS | CTAB | PEG | NaN | H2O | NH4OH | TEOS | NaN | 313 | 12 | NaN | NaN | H2O | NaN | NaN | 353 | 12 | Calcination | 823 | 6 | Air | NaN | NaN | NaN | NaN | NaN | NaN | NaN | NaN | NaN | NaN | NaN | NaN | NaN | NaN | NaN | NaN | NaN | 978 | 2.19 | NaN | 7.41 | 4.90 | 0.91 | 298.15 | 1.48 | Wastes against wastes treatment: Industrial silica fume derived porous solid amine adsorbent for efficient and reversible ultralow-pressure CO2 adsorption
36 | MPS-TEPA-20 | S3 | HPS | DOS | CTAB | PEG | NaN | H2O | NH4OH | TEOS | NaN | 313 | 12 | NaN | NaN | H2O | NaN | NaN | 353 | 12 | Calcination | 823 | 6 | Air | NaN | NaN | NaN | NaN | NaN | NaN | NaN | NaN | NaN | NaN | NaN | NaN | NaN | NaN | NaN | NaN | NaN | 978 | 2.19 | NaN | 7.41 | 3.26 | 0.05 | 323.15 | 0.19 | Wastes against wastes treatment: Industrial silica fume derived porous solid amine adsorbent for efficient and reversible ultralow-pressure CO2 adsorption
37 | MPS-TEPA-20 | S3 | HPS | DOS | CTAB | PEG | NaN | H2O | NH4OH | TEOS | NaN | 313 | 12 | NaN | NaN | H2O | NaN | NaN | 353 | 12 | Calcination | 823 | 6 | Air | NaN | NaN | NaN | NaN | NaN | NaN | NaN | NaN | NaN | NaN | NaN | NaN | NaN | NaN | NaN | NaN | NaN | 978 | 2.19 | NaN | 7.41 | 3.26 | 0.16 | 323.15 | 0.30 | Wastes against wastes treatment: Industrial silica fume derived porous solid amine adsorbent for efficient and reversible ultralow-pressure CO2 adsorption
38 | MPS-TEPA-20 | S3 | HPS | DOS | CTAB | PEG | NaN | H2O | NH4OH | TEOS | NaN | 313 | 12 | NaN | NaN | H2O | NaN | NaN | 353 | 12 | Calcination | 823 | 6 | Air | NaN | NaN | NaN | NaN | NaN | NaN | NaN | NaN | NaN | NaN | NaN | NaN | NaN | NaN | NaN | NaN | NaN | 978 | 2.19 | NaN | 7.41 | 3.26 | 0.26 | 323.15 | 0.37 | Wastes against wastes treatment: Industrial silica fume derived porous solid amine adsorbent for efficient and reversible ultralow-pressure CO2 adsorption
39 | MPS-TEPA-20 | S3 | HPS | DOS | CTAB | PEG | NaN | H2O | NH4OH | TEOS | NaN | 313 | 12 | NaN | NaN | H2O | NaN | NaN | 353 | 12 | Calcination | 823 | 6 | Air | NaN | NaN | NaN | NaN | NaN | NaN | NaN | NaN | NaN | NaN | NaN | NaN | NaN | NaN | NaN | NaN | NaN | 978 | 2.19 | NaN | 7.41 | 3.26 | 0.36 | 323.15 | 0.44 | Wastes against wastes treatment: Industrial silica fume derived porous solid amine adsorbent for efficient and reversible ultralow-pressure CO2 adsorption
40 | MPS-TEPA-20 | S3 | HPS | DOS | CTAB | PEG | NaN | H2O | NH4OH | TEOS | NaN | 313 | 12 | NaN | NaN | H2O | NaN | NaN | 353 | 12 | Calcination | 823 | 6 | Air | NaN | NaN | NaN | NaN | NaN | NaN | NaN | NaN | NaN | NaN | NaN | NaN | NaN | NaN | NaN | NaN | NaN | 978 | 2.19 | NaN | 7.41 | 3.26 | 0.45 | 323.15 | 0.49 | Wastes against wastes treatment: Industrial silica fume derived porous solid amine adsorbent for efficient and reversible ultralow-pressure CO2 adsorption
41 | MPS-TEPA-20 | S3 | HPS | DOS | CTAB | PEG | NaN | H2O | NH4OH | TEOS | NaN | 313 | 12 | NaN | NaN | H2O | NaN | NaN | 353 | 12 | Calcination | 823 | 6 | Air | NaN | NaN | NaN | NaN | NaN | NaN | NaN | NaN | NaN | NaN | NaN | NaN | NaN | NaN | NaN | NaN | NaN | 978 | 2.19 | NaN | 7.41 | 3.26 | 0.60 | 323.15 | 0.57 | Wastes against wastes treatment: Industrial silica fume derived porous solid amine adsorbent for efficient and reversible ultralow-pressure CO2 adsorption
42 | MPS-TEPA-20 | S3 | HPS | DOS | CTAB | PEG | NaN | H2O | NH4OH | TEOS | NaN | 313 | 12 | NaN | NaN | H2O | NaN | NaN | 353 | 12 | Calcination | 823 | 6 | Air | NaN | NaN | NaN | NaN | NaN | NaN | NaN | NaN | NaN | NaN | NaN | NaN | NaN | NaN | NaN | NaN | NaN | 978 | 2.19 | NaN | 7.41 | 3.26 | 0.70 | 323.15 | 0.62 | Wastes against wastes treatment: Industrial silica fume derived porous solid amine adsorbent for efficient and reversible ultralow-pressure CO2 adsorption
43 | MPS-TEPA-20 | S3 | HPS | DOS | CTAB | PEG | NaN | H2O | NH4OH | TEOS | NaN | 313 | 12 | NaN | NaN | H2O | NaN | NaN | 353 | 12 | Calcination | 823 | 6 | Air | NaN | NaN | NaN | NaN | NaN | NaN | NaN | NaN | NaN | NaN | NaN | NaN | NaN | NaN | NaN | NaN | NaN | 978 | 2.19 | NaN | 7.41 | 3.26 | 0.80 | 323.15 | 0.67 | Wastes against wastes treatment: Industrial silica fume derived porous solid amine adsorbent for efficient and reversible ultralow-pressure CO2 adsorption
44 | MPS-TEPA-20 | S3 | HPS | DOS | CTAB | PEG | NaN | H2O | NH4OH | TEOS | NaN | 313 | 12 | NaN | NaN | H2O | NaN | NaN | 353 | 12 | Calcination | 823 | 6 | Air | NaN | NaN | NaN | NaN | NaN | NaN | NaN | NaN | NaN | NaN | NaN | NaN | NaN | NaN | NaN | NaN | NaN | 978 | 2.19 | NaN | 7.41 | 3.26 | 0.90 | 323.15 | 0.72 | Wastes against wastes treatment: Industrial silica fume derived porous solid amine adsorbent for efficient and reversible ultralow-pressure CO2 adsorption
45 | MPS-TEPA-40 | S3 | HPS | DOS | CTAB | PEG | NaN | H2O | NH4OH | TEOS | NaN | 313 | 12 | NaN | NaN | H2O | NaN | NaN | 353 | 12 | Calcination | 823 | 6 | Air | NaN | NaN | NaN | NaN | NaN | NaN | NaN | NaN | NaN | NaN | NaN | NaN | NaN | NaN | NaN | NaN | NaN | 978 | 2.19 | NaN | 7.41 | 6.53 | 0.05 | 323.15 | 1.28 | Wastes against wastes treatment: Industrial silica fume derived porous solid amine adsorbent for efficient and reversible ultralow-pressure CO2 adsorption
46 | MPS-TEPA-40 | S3 | HPS | DOS | CTAB | PEG | NaN | H2O | NH4OH | TEOS | NaN | 313 | 12 | NaN | NaN | H2O | NaN | NaN | 353 | 12 | Calcination | 823 | 6 | Air | NaN | NaN | NaN | NaN | NaN | NaN | NaN | NaN | NaN | NaN | NaN | NaN | NaN | NaN | NaN | NaN | NaN | 978 | 2.19 | NaN | 7.41 | 6.53 | 0.16 | 323.15 | 1.31 | Wastes against wastes treatment: Industrial silica fume derived porous solid amine adsorbent for efficient and reversible ultralow-pressure CO2 adsorption
47 | MPS-TEPA-40 | S3 | HPS | DOS | CTAB | PEG | NaN | H2O | NH4OH | TEOS | NaN | 313 | 12 | NaN | NaN | H2O | NaN | NaN | 353 | 12 | Calcination | 823 | 6 | Air | NaN | NaN | NaN | NaN | NaN | NaN | NaN | NaN | NaN | NaN | NaN | NaN | NaN | NaN | NaN | NaN | NaN | 978 | 2.19 | NaN | 7.41 | 6.53 | 0.26 | 323.15 | 1.34 | Wastes against wastes treatment: Industrial silica fume derived porous solid amine adsorbent for efficient and reversible ultralow-pressure CO2 adsorption
48 | MPS-TEPA-40 | S3 | HPS | DOS | CTAB | PEG | NaN | H2O | NH4OH | TEOS | NaN | 313 | 12 | NaN | NaN | H2O | NaN | NaN | 353 | 12 | Calcination | 823 | 6 | Air | NaN | NaN | NaN | NaN | NaN | NaN | NaN | NaN | NaN | NaN | NaN | NaN | NaN | NaN | NaN | NaN | NaN | 978 | 2.19 | NaN | 7.41 | 6.53 | 0.36 | 323.15 | 1.37 | Wastes against wastes treatment: Industrial silica fume derived porous solid amine adsorbent for efficient and reversible ultralow-pressure CO2 adsorption
49 | MPS-TEPA-40 | S3 | HPS | DOS | CTAB | PEG | NaN | H2O | NH4OH | TEOS | NaN | 313 | 12 | NaN | NaN | H2O | NaN | NaN | 353 | 12 | Calcination | 823 | 6 | Air | NaN | NaN | NaN | NaN | NaN | NaN | NaN | NaN | NaN | NaN | NaN | NaN | NaN | NaN | NaN | NaN | NaN | 978 | 2.19 | NaN | 7.41 | 6.53 | 0.45 | 323.15 | 1.38 | Wastes against wastes treatment: Industrial silica fume derived porous solid amine adsorbent for efficient and reversible ultralow-pressure CO2 adsorption
50 | MPS-TEPA-40 | S3 | HPS | DOS | CTAB | PEG | NaN | H2O | NH4OH | TEOS | NaN | 313 | 12 | NaN | NaN | H2O | NaN | NaN | 353 | 12 | Calcination | 823 | 6 | Air | NaN | NaN | NaN | NaN | NaN | NaN | NaN | NaN | NaN | NaN | NaN | NaN | NaN | NaN | NaN | NaN | NaN | 978 | 2.19 | NaN | 7.41 | 6.53 | 0.60 | 323.15 | 1.41 | Wastes against wastes treatment: Industrial silica fume derived porous solid amine adsorbent for efficient and reversible ultralow-pressure CO2 adsorption
51 | MPS-TEPA-40 | S3 | HPS | DOS | CTAB | PEG | NaN | H2O | NH4OH | TEOS | NaN | 313 | 12 | NaN | NaN | H2O | NaN | NaN | 353 | 12 | Calcination | 823 | 6 | Air | NaN | NaN | NaN | NaN | NaN | NaN | NaN | NaN | NaN | NaN | NaN | NaN | NaN | NaN | NaN | NaN | NaN | 978 | 2.19 | NaN | 7.41 | 6.53 | 0.70 | 323.15 | 1.42 | Wastes against wastes treatment: Industrial silica fume derived porous solid amine adsorbent for efficient and reversible ultralow-pressure CO2 adsorption
52 | MPS-TEPA-40 | S3 | HPS | DOS | CTAB | PEG | NaN | H2O | NH4OH | TEOS | NaN | 313 | 12 | NaN | NaN | H2O | NaN | NaN | 353 | 12 | Calcination | 823 | 6 | Air | NaN | NaN | NaN | NaN | NaN | NaN | NaN | NaN | NaN | NaN | NaN | NaN | NaN | NaN | NaN | NaN | NaN | 978 | 2.19 | NaN | 7.41 | 6.53 | 0.80 | 323.15 | 1.44 | Wastes against wastes treatment: Industrial silica fume derived porous solid amine adsorbent for efficient and reversible ultralow-pressure CO2 adsorption
53 | MPS-TEPA-40 | S3 | HPS | DOS | CTAB | PEG | NaN | H2O | NH4OH | TEOS | NaN | 313 | 12 | NaN | NaN | H2O | NaN | NaN | 353 | 12 | Calcination | 823 | 6 | Air | NaN | NaN | NaN | NaN | NaN | NaN | NaN | NaN | NaN | NaN | NaN | NaN | NaN | NaN | NaN | NaN | NaN | 978 | 2.19 | NaN | 7.41 | 6.53 | 0.90 | 323.15 | 1.45 | Wastes against wastes treatment: Industrial silica fume derived porous solid amine adsorbent for efficient and reversible ultralow-pressure CO2 adsorption
54 | MPS-TEPA-30 | S3 | HPS | DOS | CTAB | PEG | NaN | H2O | NH4OH | TEOS | NaN | 313 | 12 | NaN | NaN | H2O | NaN | NaN | 353 | 12 | Calcination | 823 | 6 | Air | NaN | NaN | NaN | NaN | NaN | NaN | NaN | NaN | NaN | NaN | NaN | NaN | NaN | NaN | NaN | NaN | NaN | 978 | 2.19 | NaN | 7.41 | 4.90 | 0.05 | 323.15 | 1.72 | Wastes against wastes treatment: Industrial silica fume derived porous solid amine adsorbent for efficient and reversible ultralow-pressure CO2 adsorption
55 | MPS-TEPA-30 | S3 | HPS | DOS | CTAB | PEG | NaN | H2O | NH4OH | TEOS | NaN | 313 | 12 | NaN | NaN | H2O | NaN | NaN | 353 | 12 | Calcination | 823 | 6 | Air | NaN | NaN | NaN | NaN | NaN | NaN | NaN | NaN | NaN | NaN | NaN | NaN | NaN | NaN | NaN | NaN | NaN | 978 | 2.19 | NaN | 7.41 | 4.90 | 0.15 | 323.15 | 1.81 | Wastes against wastes treatment: Industrial silica fume derived porous solid amine adsorbent for efficient and reversible ultralow-pressure CO2 adsorption
56 | MPS-TEPA-30 | S3 | HPS | DOS | CTAB | PEG | NaN | H2O | NH4OH | TEOS | NaN | 313 | 12 | NaN | NaN | H2O | NaN | NaN | 353 | 12 | Calcination | 823 | 6 | Air | NaN | NaN | NaN | NaN | NaN | NaN | NaN | NaN | NaN | NaN | NaN | NaN | NaN | NaN | NaN | NaN | NaN | 978 | 2.19 | NaN | 7.41 | 4.90 | 0.26 | 323.15 | 1.86 | Wastes against wastes treatment: Industrial silica fume derived porous solid amine adsorbent for efficient and reversible ultralow-pressure CO2 adsorption
57 | MPS-TEPA-30 | S3 | HPS | DOS | CTAB | PEG | NaN | H2O | NH4OH | TEOS | NaN | 313 | 12 | NaN | NaN | H2O | NaN | NaN | 353 | 12 | Calcination | 823 | 6 | Air | NaN | NaN | NaN | NaN | NaN | NaN | NaN | NaN | NaN | NaN | NaN | NaN | NaN | NaN | NaN | NaN | NaN | 978 | 2.19 | NaN | 7.41 | 4.90 | 0.36 | 323.15 | 1.92 | Wastes against wastes treatment: Industrial silica fume derived porous solid amine adsorbent for efficient and reversible ultralow-pressure CO2 adsorption
58 | MPS-TEPA-30 | S3 | HPS | DOS | CTAB | PEG | NaN | H2O | NH4OH | TEOS | NaN | 313 | 12 | NaN | NaN | H2O | NaN | NaN | 353 | 12 | Calcination | 823 | 6 | Air | NaN | NaN | NaN | NaN | NaN | NaN | NaN | NaN | NaN | NaN | NaN | NaN | NaN | NaN | NaN | NaN | NaN | 978 | 2.19 | NaN | 7.41 | 4.90 | 0.45 | 323.15 | 1.97 | Wastes against wastes treatment: Industrial silica fume derived porous solid amine adsorbent for efficient and reversible ultralow-pressure CO2 adsorption
59 | MPS-TEPA-30 | S3 | HPS | DOS | CTAB | PEG | NaN | H2O | NH4OH | TEOS | NaN | 313 | 12 | NaN | NaN | H2O | NaN | NaN | 353 | 12 | Calcination | 823 | 6 | Air | NaN | NaN | NaN | NaN | NaN | NaN | NaN | NaN | NaN | NaN | NaN | NaN | NaN | NaN | NaN | NaN | NaN | 978 | 2.19 | NaN | 7.41 | 4.90 | 0.60 | 323.15 | 2.02 | Wastes against wastes treatment: Industrial silica fume derived porous solid amine adsorbent for efficient and reversible ultralow-pressure CO2 adsorption
60 | MPS-TEPA-30 | S3 | HPS | DOS | CTAB | PEG | NaN | H2O | NH4OH | TEOS | NaN | 313 | 12 | NaN | NaN | H2O | NaN | NaN | 353 | 12 | Calcination | 823 | 6 | Air | NaN | NaN | NaN | NaN | NaN | NaN | NaN | NaN | NaN | NaN | NaN | NaN | NaN | NaN | NaN | NaN | NaN | 978 | 2.19 | NaN | 7.41 | 4.90 | 0.70 | 323.15 | 2.07 | Wastes against wastes treatment: Industrial silica fume derived porous solid amine adsorbent for efficient and reversible ultralow-pressure CO2 adsorption
61 | MPS-TEPA-30 | S3 | HPS | DOS | CTAB | PEG | NaN | H2O | NH4OH | TEOS | NaN | 313 | 12 | NaN | NaN | H2O | NaN | NaN | 353 | 12 | Calcination | 823 | 6 | Air | NaN | NaN | NaN | NaN | NaN | NaN | NaN | NaN | NaN | NaN | NaN | NaN | NaN | NaN | NaN | NaN | NaN | 978 | 2.19 | NaN | 7.41 | 4.90 | 0.80 | 323.15 | 2.13 | Wastes against wastes treatment: Industrial silica fume derived porous solid amine adsorbent for efficient and reversible ultralow-pressure CO2 adsorption
62 | MPS-TEPA-30 | S3 | HPS | DOS | CTAB | PEG | NaN | H2O | NH4OH | TEOS | NaN | 313 | 12 | NaN | NaN | H2O | NaN | NaN | 353 | 12 | Calcination | 823 | 6 | Air | NaN | NaN | NaN | NaN | NaN | NaN | NaN | NaN | NaN | NaN | NaN | NaN | NaN | NaN | NaN | NaN | NaN | 978 | 2.19 | NaN | 7.41 | 4.90 | 0.91 | 323.15 | 2.18 | Wastes against wastes treatment: Industrial silica fume derived porous solid amine adsorbent for efficient and reversible ultralow-pressure CO2 adsorption
63 | MPS-TEPA-20 | S3 | HPS | DOS | CTAB | PEG | NaN | H2O | NH4OH | TEOS | NaN | 313 | 12 | NaN | NaN | H2O | NaN | NaN | 353 | 12 | Calcination | 823 | 6 | Air | NaN | NaN | NaN | NaN | NaN | NaN | NaN | NaN | NaN | NaN | NaN | NaN | NaN | NaN | NaN | NaN | NaN | 978 | 2.19 | NaN | 7.41 | 3.26 | 0.05 | 308.15 | 0.13 | Wastes against wastes treatment: Industrial silica fume derived porous solid amine adsorbent for efficient and reversible ultralow-pressure CO2 adsorption
64 | MPS-TEPA-20 | S3 | HPS | DOS | CTAB | PEG | NaN | H2O | NH4OH | TEOS | NaN | 313 | 12 | NaN | NaN | H2O | NaN | NaN | 353 | 12 | Calcination | 823 | 6 | Air | NaN | NaN | NaN | NaN | NaN | NaN | NaN | NaN | NaN | NaN | NaN | NaN | NaN | NaN | NaN | NaN | NaN | 978 | 2.19 | NaN | 7.41 | 3.26 | 0.16 | 308.15 | 0.20 | Wastes against wastes treatment: Industrial silica fume derived porous solid amine adsorbent for efficient and reversible ultralow-pressure CO2 adsorption
65 | MPS-TEPA-20 | S3 | HPS | DOS | CTAB | PEG | NaN | H2O | NH4OH | TEOS | NaN | 313 | 12 | NaN | NaN | H2O | NaN | NaN | 353 | 12 | Calcination | 823 | 6 | Air | NaN | NaN | NaN | NaN | NaN | NaN | NaN | NaN | NaN | NaN | NaN | NaN | NaN | NaN | NaN | NaN | NaN | 978 | 2.19 | NaN | 7.41 | 3.26 | 0.26 | 308.15 | 0.26 | Wastes against wastes treatment: Industrial silica fume derived porous solid amine adsorbent for efficient and reversible ultralow-pressure CO2 adsorption
66 | MPS-TEPA-20 | S3 | HPS | DOS | CTAB | PEG | NaN | H2O | NH4OH | TEOS | NaN | 313 | 12 | NaN | NaN | H2O | NaN | NaN | 353 | 12 | Calcination | 823 | 6 | Air | NaN | NaN | NaN | NaN | NaN | NaN | NaN | NaN | NaN | NaN | NaN | NaN | NaN | NaN | NaN | NaN | NaN | 978 | 2.19 | NaN | 7.41 | 3.26 | 0.37 | 308.15 | 0.31 | Wastes against wastes treatment: Industrial silica fume derived porous solid amine adsorbent for efficient and reversible ultralow-pressure CO2 adsorption
67 | MPS-TEPA-20 | S3 | HPS | DOS | CTAB | PEG | NaN | H2O | NH4OH | TEOS | NaN | 313 | 12 | NaN | NaN | H2O | NaN | NaN | 353 | 12 | Calcination | 823 | 6 | Air | NaN | NaN | NaN | NaN | NaN | NaN | NaN | NaN | NaN | NaN | NaN | NaN | NaN | NaN | NaN | NaN | NaN | 978 | 2.19 | NaN | 7.41 | 3.26 | 0.45 | 308.15 | 0.36 | Wastes against wastes treatment: Industrial silica fume derived porous solid amine adsorbent for efficient and reversible ultralow-pressure CO2 adsorption
68 | MPS-TEPA-20 | S3 | HPS | DOS | CTAB | PEG | NaN | H2O | NH4OH | TEOS | NaN | 313 | 12 | NaN | NaN | H2O | NaN | NaN | 353 | 12 | Calcination | 823 | 6 | Air | NaN | NaN | NaN | NaN | NaN | NaN | NaN | NaN | NaN | NaN | NaN | NaN | NaN | NaN | NaN | NaN | NaN | 978 | 2.19 | NaN | 7.41 | 3.26 | 0.60 | 308.15 | 0.43 | Wastes against wastes treatment: Industrial silica fume derived porous solid amine adsorbent for efficient and reversible ultralow-pressure CO2 adsorption
69 | MPS-TEPA-20 | S3 | HPS | DOS | CTAB | PEG | NaN | H2O | NH4OH | TEOS | NaN | 313 | 12 | NaN | NaN | H2O | NaN | NaN | 353 | 12 | Calcination | 823 | 6 | Air | NaN | NaN | NaN | NaN | NaN | NaN | NaN | NaN | NaN | NaN | NaN | NaN | NaN | NaN | NaN | NaN | NaN | 978 | 2.19 | NaN | 7.41 | 3.26 | 0.70 | 308.15 | 0.47 | Wastes against wastes treatment: Industrial silica fume derived porous solid amine adsorbent for efficient and reversible ultralow-pressure CO2 adsorption
70 | MPS-TEPA-20 | S3 | HPS | DOS | CTAB | PEG | NaN | H2O | NH4OH | TEOS | NaN | 313 | 12 | NaN | NaN | H2O | NaN | NaN | 353 | 12 | Calcination | 823 | 6 | Air | NaN | NaN | NaN | NaN | NaN | NaN | NaN | NaN | NaN | NaN | NaN | NaN | NaN | NaN | NaN | NaN | NaN | 978 | 2.19 | NaN | 7.41 | 3.26 | 0.80 | 308.15 | 0.54 | Wastes against wastes treatment: Industrial silica fume derived porous solid amine adsorbent for efficient and reversible ultralow-pressure CO2 adsorption
71 | MPS-TEPA-20 | S3 | HPS | DOS | CTAB | PEG | NaN | H2O | NH4OH | TEOS | NaN | 313 | 12 | NaN | NaN | H2O | NaN | NaN | 353 | 12 | Calcination | 823 | 6 | Air | NaN | NaN | NaN | NaN | NaN | NaN | NaN | NaN | NaN | NaN | NaN | NaN | NaN | NaN | NaN | NaN | NaN | 978 | 2.19 | NaN | 7.41 | 3.26 | 0.90 | 308.15 | 0.60 | Wastes against wastes treatment: Industrial silica fume derived porous solid amine adsorbent for efficient and reversible ultralow-pressure CO2 adsorption
72 | MPS-TEPA-40 | S3 | HPS | DOS | CTAB | PEG | NaN | H2O | NH4OH | TEOS | NaN | 313 | 12 | NaN | NaN | H2O | NaN | NaN | 353 | 12 | Calcination | 823 | 6 | Air | NaN | NaN | NaN | NaN | NaN | NaN | NaN | NaN | NaN | NaN | NaN | NaN | NaN | NaN | NaN | NaN | NaN | 978 | 2.19 | NaN | 7.41 | 6.53 | 0.05 | 308.15 | 1.09 | Wastes against wastes treatment: Industrial silica fume derived porous solid amine adsorbent for efficient and reversible ultralow-pressure CO2 adsorption
73 | MPS-TEPA-40 | S3 | HPS | DOS | CTAB | PEG | NaN | H2O | NH4OH | TEOS | NaN | 313 | 12 | NaN | NaN | H2O | NaN | NaN | 353 | 12 | Calcination | 823 | 6 | Air | NaN | NaN | NaN | NaN | NaN | NaN | NaN | NaN | NaN | NaN | NaN | NaN | NaN | NaN | NaN | NaN | NaN | 978 | 2.19 | NaN | 7.41 | 6.53 | 0.16 | 308.15 | 1.12 | Wastes against wastes treatment: Industrial silica fume derived porous solid amine adsorbent for efficient and reversible ultralow-pressure CO2 adsorption
74 | MPS-TEPA-40 | S3 | HPS | DOS | CTAB | PEG | NaN | H2O | NH4OH | TEOS | NaN | 313 | 12 | NaN | NaN | H2O | NaN | NaN | 353 | 12 | Calcination | 823 | 6 | Air | NaN | NaN | NaN | NaN | NaN | NaN | NaN | NaN | NaN | NaN | NaN | NaN | NaN | NaN | NaN | NaN | NaN | 978 | 2.19 | NaN | 7.41 | 6.53 | 0.26 | 308.15 | 1.15 | Wastes against wastes treatment: Industrial silica fume derived porous solid amine adsorbent for efficient and reversible ultralow-pressure CO2 adsorption
75 | MPS-TEPA-40 | S3 | HPS | DOS | CTAB | PEG | NaN | H2O | NH4OH | TEOS | NaN | 313 | 12 | NaN | NaN | H2O | NaN | NaN | 353 | 12 | Calcination | 823 | 6 | Air | NaN | NaN | NaN | NaN | NaN | NaN | NaN | NaN | NaN | NaN | NaN | NaN | NaN | NaN | NaN | NaN | NaN | 978 | 2.19 | NaN | 7.41 | 6.53 | 0.37 | 308.15 | 1.18 | Wastes against wastes treatment: Industrial silica fume derived porous solid amine adsorbent for efficient and reversible ultralow-pressure CO2 adsorption
76 | MPS-TEPA-40 | S3 | HPS | DOS | CTAB | PEG | NaN | H2O | NH4OH | TEOS | NaN | 313 | 12 | NaN | NaN | H2O | NaN | NaN | 353 | 12 | Calcination | 823 | 6 | Air | NaN | NaN | NaN | NaN | NaN | NaN | NaN | NaN | NaN | NaN | NaN | NaN | NaN | NaN | NaN | NaN | NaN | 978 | 2.19 | NaN | 7.41 | 6.53 | 0.45 | 308.15 | 1.21 | Wastes against wastes treatment: Industrial silica fume derived porous solid amine adsorbent for efficient and reversible ultralow-pressure CO2 adsorption
77 | MPS-TEPA-40 | S3 | HPS | DOS | CTAB | PEG | NaN | H2O | NH4OH | TEOS | NaN | 313 | 12 | NaN | NaN | H2O | NaN | NaN | 353 | 12 | Calcination | 823 | 6 | Air | NaN | NaN | NaN | NaN | NaN | NaN | NaN | NaN | NaN | NaN | NaN | NaN | NaN | NaN | NaN | NaN | NaN | 978 | 2.19 | NaN | 7.41 | 6.53 | 0.60 | 308.15 | 1.24 | Wastes against wastes treatment: Industrial silica fume derived porous solid amine adsorbent for efficient and reversible ultralow-pressure CO2 adsorption
78 | MPS-TEPA-40 | S3 | HPS | DOS | CTAB | PEG | NaN | H2O | NH4OH | TEOS | NaN | 313 | 12 | NaN | NaN | H2O | NaN | NaN | 353 | 12 | Calcination | 823 | 6 | Air | NaN | NaN | NaN | NaN | NaN | NaN | NaN | NaN | NaN | NaN | NaN | NaN | NaN | NaN | NaN | NaN | NaN | 978 | 2.19 | NaN | 7.41 | 6.53 | 0.70 | 308.15 | 1.28 | Wastes against wastes treatment: Industrial silica fume derived porous solid amine adsorbent for efficient and reversible ultralow-pressure CO2 adsorption
79 | MPS-TEPA-40 | S3 | HPS | DOS | CTAB | PEG | NaN | H2O | NH4OH | TEOS | NaN | 313 | 12 | NaN | NaN | H2O | NaN | NaN | 353 | 12 | Calcination | 823 | 6 | Air | NaN | NaN | NaN | NaN | NaN | NaN | NaN | NaN | NaN | NaN | NaN | NaN | NaN | NaN | NaN | NaN | NaN | 978 | 2.19 | NaN | 7.41 | 6.53 | 0.80 | 308.15 | 1.30 | Wastes against wastes treatment: Industrial silica fume derived porous solid amine adsorbent for efficient and reversible ultralow-pressure CO2 adsorption
80 | MPS-TEPA-40 | S3 | HPS | DOS | CTAB | PEG | NaN | H2O | NH4OH | TEOS | NaN | 313 | 12 | NaN | NaN | H2O | NaN | NaN | 353 | 12 | Calcination | 823 | 6 | Air | NaN | NaN | NaN | NaN | NaN | NaN | NaN | NaN | NaN | NaN | NaN | NaN | NaN | NaN | NaN | NaN | NaN | 978 | 2.19 | NaN | 7.41 | 6.53 | 0.90 | 308.15 | 1.35 | Wastes against wastes treatment: Industrial silica fume derived porous solid amine adsorbent for efficient and reversible ultralow-pressure CO2 adsorption
81 | MPS-TEPA-30 | S3 | HPS | DOS | CTAB | PEG | NaN | H2O | NH4OH | TEOS | NaN | 313 | 12 | NaN | NaN | H2O | NaN | NaN | 353 | 12 | Calcination | 823 | 6 | Air | NaN | NaN | NaN | NaN | NaN | NaN | NaN | NaN | NaN | NaN | NaN | NaN | NaN | NaN | NaN | NaN | NaN | 978 | 2.19 | NaN | 7.41 | 4.90 | 0.05 | 308.15 | 1.32 | Wastes against wastes treatment: Industrial silica fume derived porous solid amine adsorbent for efficient and reversible ultralow-pressure CO2 adsorption
82 | MPS-TEPA-30 | S3 | HPS | DOS | CTAB | PEG | NaN | H2O | NH4OH | TEOS | NaN | 313 | 12 | NaN | NaN | H2O | NaN | NaN | 353 | 12 | Calcination | 823 | 6 | Air | NaN | NaN | NaN | NaN | NaN | NaN | NaN | NaN | NaN | NaN | NaN | NaN | NaN | NaN | NaN | NaN | NaN | 978 | 2.19 | NaN | 7.41 | 4.90 | 0.15 | 308.15 | 1.40 | Wastes against wastes treatment: Industrial silica fume derived porous solid amine adsorbent for efficient and reversible ultralow-pressure CO2 adsorption
83 | MPS-TEPA-30 | S3 | HPS | DOS | CTAB | PEG | NaN | H2O | NH4OH | TEOS | NaN | 313 | 12 | NaN | NaN | H2O | NaN | NaN | 353 | 12 | Calcination | 823 | 6 | Air | NaN | NaN | NaN | NaN | NaN | NaN | NaN | NaN | NaN | NaN | NaN | NaN | NaN | NaN | NaN | NaN | NaN | 978 | 2.19 | NaN | 7.41 | 4.90 | 0.26 | 308.15 | 1.43 | Wastes against wastes treatment: Industrial silica fume derived porous solid amine adsorbent for efficient and reversible ultralow-pressure CO2 adsorption
84 | MPS-TEPA-30 | S3 | HPS | DOS | CTAB | PEG | NaN | H2O | NH4OH | TEOS | NaN | 313 | 12 | NaN | NaN | H2O | NaN | NaN | 353 | 12 | Calcination | 823 | 6 | Air | NaN | NaN | NaN | NaN | NaN | NaN | NaN | NaN | NaN | NaN | NaN | NaN | NaN | NaN | NaN | NaN | NaN | 978 | 2.19 | NaN | 7.41 | 4.90 | 0.37 | 308.15 | 1.47 | Wastes against wastes treatment: Industrial silica fume derived porous solid amine adsorbent for efficient and reversible ultralow-pressure CO2 adsorption
85 | MPS-TEPA-30 | S3 | HPS | DOS | CTAB | PEG | NaN | H2O | NH4OH | TEOS | NaN | 313 | 12 | NaN | NaN | H2O | NaN | NaN | 353 | 12 | Calcination | 823 | 6 | Air | NaN | NaN | NaN | NaN | NaN | NaN | NaN | NaN | NaN | NaN | NaN | NaN | NaN | NaN | NaN | NaN | NaN | 978 | 2.19 | NaN | 7.41 | 4.90 | 0.45 | 308.15 | 1.50 | Wastes against wastes treatment: Industrial silica fume derived porous solid amine adsorbent for efficient and reversible ultralow-pressure CO2 adsorption
86 | MPS-TEPA-30 | S3 | HPS | DOS | CTAB | PEG | NaN | H2O | NH4OH | TEOS | NaN | 313 | 12 | NaN | NaN | H2O | NaN | NaN | 353 | 12 | Calcination | 823 | 6 | Air | NaN | NaN | NaN | NaN | NaN | NaN | NaN | NaN | NaN | NaN | NaN | NaN | NaN | NaN | NaN | NaN | NaN | 978 | 2.19 | NaN | 7.41 | 4.90 | 0.60 | 308.15 | 1.55 | Wastes against wastes treatment: Industrial silica fume derived porous solid amine adsorbent for efficient and reversible ultralow-pressure CO2 adsorption
87 | MPS-TEPA-30 | S3 | HPS | DOS | CTAB | PEG | NaN | H2O | NH4OH | TEOS | NaN | 313 | 12 | NaN | NaN | H2O | NaN | NaN | 353 | 12 | Calcination | 823 | 6 | Air | NaN | NaN | NaN | NaN | NaN | NaN | NaN | NaN | NaN | NaN | NaN | NaN | NaN | NaN | NaN | NaN | NaN | 978 | 2.19 | NaN | 7.41 | 4.90 | 0.70 | 308.15 | 1.59 | Wastes against wastes treatment: Industrial silica fume derived porous solid amine adsorbent for efficient and reversible ultralow-pressure CO2 adsorption
88 | MPS-TEPA-30 | S3 | HPS | DOS | CTAB | PEG | NaN | H2O | NH4OH | TEOS | NaN | 313 | 12 | NaN | NaN | H2O | NaN | NaN | 353 | 12 | Calcination | 823 | 6 | Air | NaN | NaN | NaN | NaN | NaN | NaN | NaN | NaN | NaN | NaN | NaN | NaN | NaN | NaN | NaN | NaN | NaN | 978 | 2.19 | NaN | 7.41 | 4.90 | 0.80 | 308.15 | 1.63 | Wastes against wastes treatment: Industrial silica fume derived porous solid amine adsorbent for efficient and reversible ultralow-pressure CO2 adsorption
89 | MPS-TEPA-30 | S3 | HPS | DOS | CTAB | PEG | NaN | H2O | NH4OH | TEOS | NaN | 313 | 12 | NaN | NaN | H2O | NaN | NaN | 353 | 12 | Calcination | 823 | 6 | Air | NaN | NaN | NaN | NaN | NaN | NaN | NaN | NaN | NaN | NaN | NaN | NaN | NaN | NaN | NaN | NaN | NaN | 978 | 2.19 | NaN | 7.41 | 4.90 | 0.90 | 308.15 | 1.67 | Wastes against wastes treatment: Industrial silica fume derived porous solid amine adsorbent for efficient and reversible ultralow-pressure CO2 adsorption
90 | MPS-TEPA-20 | S3 | HPS | DOS | CTAB | PEG | NaN | H2O | NH4OH | TEOS | NaN | 313 | 12 | NaN | NaN | H2O | NaN | NaN | 353 | 12 | Calcination | 823 | 6 | Air | NaN | NaN | NaN | NaN | NaN | NaN | NaN | NaN | NaN | NaN | NaN | NaN | NaN | NaN | NaN | NaN | NaN | 978 | 2.19 | NaN | 7.41 | 3.26 | 0.05099 | 338.15 | 0.11462 | Wastes against wastes treatment: Industrial silica fume derived porous solid amine adsorbent for efficient and reversible ultralow-pressure CO2 adsorption
91 | MPS-TEPA-20 | S3 | HPS | DOS | CTAB | PEG | NaN | H2O | NH4OH | TEOS | NaN | 313 | 12 | NaN | NaN | H2O | NaN | NaN | 353 | 12 | Calcination | 823 | 6 | Air | NaN | NaN | NaN | NaN | NaN | NaN | NaN | NaN | NaN | NaN | NaN | NaN | NaN | NaN | NaN | NaN | NaN | 978 | 2.19 | NaN | 7.41 | 3.26 | 0.1592 | 338.15 | 0.1737 | Wastes against wastes treatment: Industrial silica fume derived porous solid amine adsorbent for efficient and reversible ultralow-pressure CO2 adsorption
92 | MPS-TEPA-20 | S3 | HPS | DOS | CTAB | PEG | NaN | H2O | NH4OH | TEOS | NaN | 313 | 12 | NaN | NaN | H2O | NaN | NaN | 353 | 12 | Calcination | 823 | 6 | Air | NaN | NaN | NaN | NaN | NaN | NaN | NaN | NaN | NaN | NaN | NaN | NaN | NaN | NaN | NaN | NaN | NaN | 978 | 2.19 | NaN | 7.41 | 3.26 | 0.2635 | 338.15 | 0.22464 | Wastes against wastes treatment: Industrial silica fume derived porous solid amine adsorbent for efficient and reversible ultralow-pressure CO2 adsorption
93 | MPS-TEPA-20 | S3 | HPS | DOS | CTAB | PEG | NaN | H2O | NH4OH | TEOS | NaN | 313 | 12 | NaN | NaN | H2O | NaN | NaN | 353 | 12 | Calcination | 823 | 6 | Air | NaN | NaN | NaN | NaN | NaN | NaN | NaN | NaN | NaN | NaN | NaN | NaN | NaN | NaN | NaN | NaN | NaN | 978 | 2.19 | NaN | 7.41 | 3.26 | 0.36845 | 338.15 | 0.2715 | Wastes against wastes treatment: Industrial silica fume derived porous solid amine adsorbent for efficient and reversible ultralow-pressure CO2 adsorption
94 | MPS-TEPA-20 | S3 | HPS | DOS | CTAB | PEG | NaN | H2O | NH4OH | TEOS | NaN | 313 | 12 | NaN | NaN | H2O | NaN | NaN | 353 | 12 | Calcination | 823 | 6 | Air | NaN | NaN | NaN | NaN | NaN | NaN | NaN | NaN | NaN | NaN | NaN | NaN | NaN | NaN | NaN | NaN | NaN | 978 | 2.19 | NaN | 7.41 | 3.26 | 0.45254 | 338.15 | 0.31021 | Wastes against wastes treatment: Industrial silica fume derived porous solid amine adsorbent for efficient and reversible ultralow-pressure CO2 adsorption
95 | MPS-TEPA-20 | S3 | HPS | DOS | CTAB | PEG | NaN | H2O | NH4OH | TEOS | NaN | 313 | 12 | NaN | NaN | H2O | NaN | NaN | 353 | 12 | Calcination | 823 | 6 | Air | NaN | NaN | NaN | NaN | NaN | NaN | NaN | NaN | NaN | NaN | NaN | NaN | NaN | NaN | NaN | NaN | NaN | 978 | 2.19 | NaN | 7.41 | 3.26 | 0.60247 | 338.15 | 0.37133 | Wastes against wastes treatment: Industrial silica fume derived porous solid amine adsorbent for efficient and reversible ultralow-pressure CO2 adsorption
96 | MPS-TEPA-20 | S3 | HPS | DOS | CTAB | PEG | NaN | H2O | NH4OH | TEOS | NaN | 313 | 12 | NaN | NaN | H2O | NaN | NaN | 353 | 12 | Calcination | 823 | 6 | Air | NaN | NaN | NaN | NaN | NaN | NaN | NaN | NaN | NaN | NaN | NaN | NaN | NaN | NaN | NaN | NaN | NaN | 978 | 2.19 | NaN | 7.41 | 3.26 | 0.70416 | 338.15 | 0.42023 | Wastes against wastes treatment: Industrial silica fume derived porous solid amine adsorbent for efficient and reversible ultralow-pressure CO2 adsorption
97 | MPS-TEPA-20 | S3 | HPS | DOS | CTAB | PEG | NaN | H2O | NH4OH | TEOS | NaN | 313 | 12 | NaN | NaN | H2O | NaN | NaN | 353 | 12 | Calcination | 823 | 6 | Air | NaN | NaN | NaN | NaN | NaN | NaN | NaN | NaN | NaN | NaN | NaN | NaN | NaN | NaN | NaN | NaN | NaN | 978 | 2.19 | NaN | 7.41 | 3.26 | 0.80454 | 338.15 | 0.4671 | Wastes against wastes treatment: Industrial silica fume derived porous solid amine adsorbent for efficient and reversible ultralow-pressure CO2 adsorption
98 | MPS-TEPA-20 | S3 | HPS | DOS | CTAB | PEG | NaN | H2O | NH4OH | TEOS | NaN | 313 | 12 | NaN | NaN | H2O | NaN | NaN | 353 | 12 | Calcination | 823 | 6 | Air | NaN | NaN | NaN | NaN | NaN | NaN | NaN | NaN | NaN | NaN | NaN | NaN | NaN | NaN | NaN | NaN | NaN | 978 | 2.19 | NaN | 7.41 | 3.26 | 0.90558 | 338.15 | 0.52007 | Wastes against wastes treatment: Industrial silica fume derived porous solid amine adsorbent for efficient and reversible ultralow-pressure CO2 adsorption
99 | MPS-TEPA-40 | S3 | HPS | DOS | CTAB | PEG | NaN | H2O | NH4OH | TEOS | NaN | 313 | 12 | NaN | NaN | H2O | NaN | NaN | 353 | 12 | Calcination | 823 | 6 | Air | NaN | NaN | NaN | NaN | NaN | NaN | NaN | NaN | NaN | NaN | NaN | NaN | NaN | NaN | NaN | NaN | NaN | 978 | 2.19 | NaN | 7.41 | 6.53 | 0.05425 | 338.15 | 1.22095 | Wastes against wastes treatment: Industrial silica fume derived porous solid amine adsorbent for efficient and reversible ultralow-pressure CO2 adsorption
100 | MPS-TEPA-40 | S3 | HPS | DOS | CTAB | PEG | NaN | H2O | NH4OH | TEOS | NaN | 313 | 12 | NaN | NaN | H2O | NaN | NaN | 353 | 12 | Calcination | 823 | 6 | Air | NaN | NaN | NaN | NaN | NaN | NaN | NaN | NaN | NaN | NaN | NaN | NaN | NaN | NaN | NaN | NaN | NaN | 978 | 2.19 | NaN | 7.41 | 6.53 | 0.15855 | 338.15 | 1.28411 | Wastes against wastes treatment: Industrial silica fume derived porous solid amine adsorbent for efficient and reversible ultralow-pressure CO2 adsorption
101 | MPS-TEPA-40 | S3 | HPS | DOS | CTAB | PEG | NaN | H2O | NH4OH | TEOS | NaN | 313 | 12 | NaN | NaN | H2O | NaN | NaN | 353 | 12 | Calcination | 823 | 6 | Air | NaN | NaN | NaN | NaN | NaN | NaN | NaN | NaN | NaN | NaN | NaN | NaN | NaN | NaN | NaN | NaN | NaN | 978 | 2.19 | NaN | 7.41 | 6.53 | 0.26415 | 338.15 | 1.30856 | Wastes against wastes treatment: Industrial silica fume derived porous solid amine adsorbent for efficient and reversible ultralow-pressure CO2 adsorption
102 | MPS-TEPA-40 | S3 | HPS | DOS | CTAB | PEG | NaN | H2O | NH4OH | TEOS | NaN | 313 | 12 | NaN | NaN | H2O | NaN | NaN | 353 | 12 | Calcination | 823 | 6 | Air | NaN | NaN | NaN | NaN | NaN | NaN | NaN | NaN | NaN | NaN | NaN | NaN | NaN | NaN | NaN | NaN | NaN | 978 | 2.19 | NaN | 7.41 | 6.53 | 0.36714 | 338.15 | 1.32486 | Wastes against wastes treatment: Industrial silica fume derived porous solid amine adsorbent for efficient and reversible ultralow-pressure CO2 adsorption
103 | MPS-TEPA-40 | S3 | HPS | DOS | CTAB | PEG | NaN | H2O | NH4OH | TEOS | NaN | 313 | 12 | NaN | NaN | H2O | NaN | NaN | 353 | 12 | Calcination | 823 | 6 | Air | NaN | NaN | NaN | NaN | NaN | NaN | NaN | NaN | NaN | NaN | NaN | NaN | NaN | NaN | NaN | NaN | NaN | 978 | 2.19 | NaN | 7.41 | 6.53 | 0.45319 | 338.15 | 1.32282 | Wastes against wastes treatment: Industrial silica fume derived porous solid amine adsorbent for efficient and reversible ultralow-pressure CO2 adsorption
104 | MPS-TEPA-30 | S3 | HPS | DOS | CTAB | PEG | NaN | H2O | NH4OH | TEOS | NaN | 313 | 12 | NaN | NaN | H2O | NaN | NaN | 353 | 12 | Calcination | 823 | 6 | Air | NaN | NaN | NaN | NaN | NaN | NaN | NaN | NaN | NaN | NaN | NaN | NaN | NaN | NaN | NaN | NaN | NaN | 978 | 2.19 | NaN | 7.41 | 4.90 | 0.0536 | 338.15 | 1.31264 | Wastes against wastes treatment: Industrial silica fume derived porous solid amine adsorbent for efficient and reversible ultralow-pressure CO2 adsorption
105 | MPS-TEPA-30 | S3 | HPS | DOS | CTAB | PEG | NaN | H2O | NH4OH | TEOS | NaN | 313 | 12 | NaN | NaN | H2O | NaN | NaN | 353 | 12 | Calcination | 823 | 6 | Air | NaN | NaN | NaN | NaN | NaN | NaN | NaN | NaN | NaN | NaN | NaN | NaN | NaN | NaN | NaN | NaN | NaN | 978 | 2.19 | NaN | 7.41 | 4.90 | 0.14942 | 338.15 | 1.44711 | Wastes against wastes treatment: Industrial silica fume derived porous solid amine adsorbent for efficient and reversible ultralow-pressure CO2 adsorption
106 | MPS-TEPA-30 | S3 | HPS | DOS | CTAB | PEG | NaN | H2O | NH4OH | TEOS | NaN | 313 | 12 | NaN | NaN | H2O | NaN | NaN | 353 | 12 | Calcination | 823 | 6 | Air | NaN | NaN | NaN | NaN | NaN | NaN | NaN | NaN | NaN | NaN | NaN | NaN | NaN | NaN | NaN | NaN | NaN | 978 | 2.19 | NaN | 7.41 | 4.90 | 0.2648 | 338.15 | 1.50416 | Wastes against wastes treatment: Industrial silica fume derived porous solid amine adsorbent for efficient and reversible ultralow-pressure CO2 adsorption
107 | MPS-TEPA-30 | S3 | HPS | DOS | CTAB | PEG | NaN | H2O | NH4OH | TEOS | NaN | 313 | 12 | NaN | NaN | H2O | NaN | NaN | 353 | 12 | Calcination | 823 | 6 | Air | NaN | NaN | NaN | NaN | NaN | NaN | NaN | NaN | NaN | NaN | NaN | NaN | NaN | NaN | NaN | NaN | NaN | 978 | 2.19 | NaN | 7.41 | 4.90 | 0.36714 | 338.15 | 1.53064 | Wastes against wastes treatment: Industrial silica fume derived porous solid amine adsorbent for efficient and reversible ultralow-pressure CO2 adsorption
108 | MPS-TEPA-30 | S3 | HPS | DOS | CTAB | PEG | NaN | H2O | NH4OH | TEOS | NaN | 313 | 12 | NaN | NaN | H2O | NaN | NaN | 353 | 12 | Calcination | 823 | 6 | Air | NaN | NaN | NaN | NaN | NaN | NaN | NaN | NaN | NaN | NaN | NaN | NaN | NaN | NaN | NaN | NaN | NaN | 978 | 2.19 | NaN | 7.41 | 4.90 | 0.45189 | 338.15 | 1.55102 | Wastes against wastes treatment: Industrial silica fume derived porous solid amine adsorbent for efficient and reversible ultralow-pressure CO2 adsorption
109 | MPS-TEPA-30 | S3 | HPS | DOS | CTAB | PEG | NaN | H2O | NH4OH | TEOS | NaN | 313 | 12 | NaN | NaN | H2O | NaN | NaN | 353 | 12 | Calcination | 823 | 6 | Air | NaN | NaN | NaN | NaN | NaN | NaN | NaN | NaN | NaN | NaN | NaN | NaN | NaN | NaN | NaN | NaN | NaN | 978 | 2.19 | NaN | 7.41 | 4.90 | 0.60247 | 338.15 | 1.55306 | Wastes against wastes treatment: Industrial silica fume derived porous solid amine adsorbent for efficient and reversible ultralow-pressure CO2 adsorption
110 | MPS-TEPA-30 | S3 | HPS | DOS | CTAB | PEG | NaN | H2O | NH4OH | TEOS | NaN | 313 | 12 | NaN | NaN | H2O | NaN | NaN | 353 | 12 | Calcination | 823 | 6 | Air | NaN | NaN | NaN | NaN | NaN | NaN | NaN | NaN | NaN | NaN | NaN | NaN | NaN | NaN | NaN | NaN | NaN | 978 | 2.19 | NaN | 7.41 | 4.90 | 0.70285 | 338.15 | 1.54898 | Wastes against wastes treatment: Industrial silica fume derived porous solid amine adsorbent for efficient and reversible ultralow-pressure CO2 adsorption
111 | MPS-TEPA-30 | S3 | HPS | DOS | CTAB | PEG | NaN | H2O | NH4OH | TEOS | NaN | 313 | 12 | NaN | NaN | H2O | NaN | NaN | 353 | 12 | Calcination | 823 | 6 | Air | NaN | NaN | NaN | NaN | NaN | NaN | NaN | NaN | NaN | NaN | NaN | NaN | NaN | NaN | NaN | NaN | NaN | 978 | 2.19 | NaN | 7.41 | 4.90 | 0.80324 | 338.15 | 1.54287 | Wastes against wastes treatment: Industrial silica fume derived porous solid amine adsorbent for efficient and reversible ultralow-pressure CO2 adsorption
112 | MCM41-TEPA-30 | S5 | MMSN | DOS | CTAC | NaN | NaN | H2O | TEA | TEOS | NaN | 368 | 3 | NaN | NaN | H2O | NaN | NaN | NaN | NaN | Calcination | 673 | 10 | NaN | NaN | NaN | NaN | NaN | NaN | NaN | NaN | NaN | NaN | NaN | NaN | NaN | NaN | NaN | NaN | NaN | NaN | 981 | 1.90 | 1.12 | 3.3 | 7.92 | 1 | 323.15 | 1.049 | Wastes against wastes treatment: Industrial silica fume derived porous solid amine adsorbent for efficient and reversible ultralow-pressure CO2 adsorption
113 | MCM41-TEPA-30 | S5 | MMSN | DOS | CTAC | NaN | NaN | H2O | TEA | TEOS | NaN | 368 | 3 | NaN | NaN | H2O | NaN | NaN | NaN | NaN | Calcination | 673 | 10 | NaN | NaN | NaN | NaN | NaN | NaN | NaN | NaN | NaN | NaN | NaN | NaN | NaN | NaN | NaN | NaN | NaN | NaN | 981 | 1.90 | 1.12 | 3.3 | 7.92 | 1 | 298.15 | 0.459 | Wastes against wastes treatment: Industrial silica fume derived porous solid amine adsorbent for efficient and reversible ultralow-pressure CO2 adsorption
114 | SBA-413-50T | S15 | SBA-413 | SBA-15 | P123 | NaN | NaN | H2O | HCl | TEOS | NaN | 313 | 24 | 413 | 72 | NaN | NaN | NaN | NaN | NaN | Calcination | 823 | 6 | NaN | NaN | NaN | NaN | NaN | NaN | NaN | NaN | NaN | NaN | NaN | NaN | NaN | NaN | NaN | NaN | NaN | NaN | 339 | 1.213 | 1.186 | 14.3 | 12.28 | 1 | 298.15 | 1.29 | Insights into CO2 adsorption in amino-functionalized SBA-15 synthesized at different aging temperature
115 | S1-TEPA-30 | S16 | S1 | SBA-15 | P123 | NaN | NaN | H2O | HCl | TEOS | NaN | 313 | 24 | 383 | 48 | NaN | NaN | NaN | NaN | NaN | Calcination | 823 | 24 | NaN | NaN | NaN | NaN | NaN | NaN | NaN | NaN | NaN | NaN | NaN | NaN | NaN | NaN | NaN | NaN | NaN | NaN | 566 | 0.83 | NaN | 6.58 | 7.92 | 1 | 303.15 | 0.83 | Surface Bespoke Mesoporous Silica for Carbon Dioxide Adsorption
116 | S1-TEPA-50 | S16 | S1 | SBA-15 | P123 | NaN | NaN | H2O | HCl | TEOS | NaN | 313 | 24 | 383 | 48 | NaN | NaN | NaN | NaN | NaN | Calcination | 823 | 24 | NaN | NaN | NaN | NaN | NaN | NaN | NaN | NaN | NaN | NaN | NaN | NaN | NaN | NaN | NaN | NaN | NaN | NaN | 566 | 0.83 | NaN | 6.58 | 13.21 | 1 | 303.15 | 1.30 | Surface Bespoke Mesoporous Silica for Carbon Dioxide Adsorption
117 | S1-TEPA-70 | S16 | S1 | SBA-15 | P123 | NaN | NaN | H2O | HCl | TEOS | NaN | 313 | 24 | 383 | 48 | NaN | NaN | NaN | NaN | NaN | Calcination | 823 | 24 | NaN | NaN | NaN | NaN | NaN | NaN | NaN | NaN | NaN | NaN | NaN | NaN | NaN | NaN | NaN | NaN | NaN | NaN | 566 | 0.83 | NaN | 6.58 | 18.49 | 1 | 303.15 | 1.51 | Surface Bespoke Mesoporous Silica for Carbon Dioxide Adsorption
118 | S1-TEPA-30 | S16 | S1 | SBA-15 | P123 | NaN | NaN | H2O | HCl | TEOS | NaN | 313 | 24 | 383 | 48 | NaN | NaN | NaN | NaN | NaN | Calcination | 823 | 24 | NaN | NaN | NaN | NaN | NaN | NaN | NaN | NaN | NaN | NaN | NaN | NaN | NaN | NaN | NaN | NaN | NaN | NaN | 566 | 0.83 | NaN | 6.58 | 7.92 | 1 | 328.15 | 0.62 | Surface Bespoke Mesoporous Silica for Carbon Dioxide Adsorption
119 | S1-TEPA-50 | S16 | S1 | SBA-15 | P123 | NaN | NaN | H2O | HCl | TEOS | NaN | 313 | 24 | 383 | 48 | NaN | NaN | NaN | NaN | NaN | Calcination | 823 | 24 | NaN | NaN | NaN | NaN | NaN | NaN | NaN | NaN | NaN | NaN | NaN | NaN | NaN | NaN | NaN | NaN | NaN | NaN | 566 | 0.83 | NaN | 6.58 | 13.21 | 1 | 328.15 | 1.21 | Surface Bespoke Mesoporous Silica for Carbon Dioxide Adsorption
120 | S1-TEPA-70 | S16 | S1 | SBA-15 | P123 | NaN | NaN | H2O | HCl | TEOS | NaN | 313 | 24 | 383 | 48 | NaN | NaN | NaN | NaN | NaN | Calcination | 823 | 24 | NaN | NaN | NaN | NaN | NaN | NaN | NaN | NaN | NaN | NaN | NaN | NaN | NaN | NaN | NaN | NaN | NaN | NaN | 566 | 0.83 | NaN | 6.58 | 18.49 | 1 | 328.15 | 1.58 | Surface Bespoke Mesoporous Silica for Carbon Dioxide Adsorption
121 | S1-TEPA-30 | S16 | S1 | SBA-15 | P123 | NaN | NaN | H2O | HCl | TEOS | NaN | 313 | 24 | 383 | 48 | NaN | NaN | NaN | NaN | NaN | Calcination | 823 | 24 | NaN | NaN | NaN | NaN | NaN | NaN | NaN | NaN | NaN | NaN | NaN | NaN | NaN | NaN | NaN | NaN | NaN | NaN | 566 | 0.83 | NaN | 6.58 | 7.92 | 1 | 348.15 | 0.43 | Surface Bespoke Mesoporous Silica for Carbon Dioxide Adsorption
122 | S1-TEPA-50 | S16 | S1 | SBA-15 | P123 | NaN | NaN | H2O | HCl | TEOS | NaN | 313 | 24 | 383 | 48 | NaN | NaN | NaN | NaN | NaN | Calcination | 823 | 24 | NaN | NaN | NaN | NaN | NaN | NaN | NaN | NaN | NaN | NaN | NaN | NaN | NaN | NaN | NaN | NaN | NaN | NaN | 566 | 0.83 | NaN | 6.58 | 13.21 | 1 | 348.15 | 1.03 | Surface Bespoke Mesoporous Silica for Carbon Dioxide Adsorption
123 | S1-TEPA-70 | S16 | S1 | SBA-15 | P123 | NaN | NaN | H2O | HCl | TEOS | NaN | 313 | 24 | 383 | 48 | NaN | NaN | NaN | NaN | NaN | Calcination | 823 | 24 | NaN | NaN | NaN | NaN | NaN | NaN | NaN | NaN | NaN | NaN | NaN | NaN | NaN | NaN | NaN | NaN | NaN | NaN | 566 | 0.83 | NaN | 6.58 | 18.49 | 1 | 348.15 | 1.70 | Surface Bespoke Mesoporous Silica for Carbon Dioxide Adsorption
124 | S1-TEPA-30 | S16 | S1 | SBA-15 | P123 | NaN | NaN | H2O | HCl | TEOS | NaN | 313 | 24 | 383 | 48 | NaN | NaN | NaN | NaN | NaN | Calcination | 823 | 24 | NaN | NaN | NaN | NaN | NaN | NaN | NaN | NaN | NaN | NaN | NaN | NaN | NaN | NaN | NaN | NaN | NaN | NaN | 566 | 0.83 | NaN | 6.58 | 7.92 | 0.15 | 303.15 | 0.56 | Surface Bespoke Mesoporous Silica for Carbon Dioxide Adsorption
125 | S1-TEPA-50 | S16 | S1 | SBA-15 | P123 | NaN | NaN | H2O | HCl | TEOS | NaN | 313 | 24 | 383 | 48 | NaN | NaN | NaN | NaN | NaN | Calcination | 823 | 24 | NaN | NaN | NaN | NaN | NaN | NaN | NaN | NaN | NaN | NaN | NaN | NaN | NaN | NaN | NaN | NaN | NaN | NaN | 566 | 0.83 | NaN | 6.58 | 7.92 | 0.15 | 303.15 | 1.52 | Surface Bespoke Mesoporous Silica for Carbon Dioxide Adsorption
126 | S1-TEPA-70 | S16 | S1 | SBA-15 | P123 | NaN | NaN | H2O | HCl | TEOS | NaN | 313 | 24 | 383 | 48 | NaN | NaN | NaN | NaN | NaN | Calcination | 823 | 24 | NaN | NaN | NaN | NaN | NaN | NaN | NaN | NaN | NaN | NaN | NaN | NaN | NaN | NaN | NaN | NaN | NaN | NaN | 566 | 0.83 | NaN | 6.58 | 18.49 | 0.15 | 303.15 | 1.98 | Surface Bespoke Mesoporous Silica for Carbon Dioxide Adsorption
127 | S1-TEPA-30 | S16 | S1 | SBA-15 | P123 | NaN | NaN | H2O | HCl | TEOS | NaN | 313 | 24 | 383 | 48 | NaN | NaN | NaN | NaN | NaN | Calcination | 823 | 24 | NaN | NaN | NaN | NaN | NaN | NaN | NaN | NaN | NaN | NaN | NaN | NaN | NaN | NaN | NaN | NaN | NaN | NaN | 566 | 0.83 | NaN | 6.58 | 7.92 | 0.15 | 328.15 | 0.42 | Surface Bespoke Mesoporous Silica for Carbon Dioxide Adsorption
128 | S1-TEPA-50 | S16 | S1 | SBA-15 | P123 | NaN | NaN | H2O | HCl | TEOS | NaN | 313 | 24 | 383 | 48 | NaN | NaN | NaN | NaN | NaN | Calcination | 823 | 24 | NaN | NaN | NaN | NaN | NaN | NaN | NaN | NaN | NaN | NaN | NaN | NaN | NaN | NaN | NaN | NaN | NaN | NaN | 566 | 0.83 | NaN | 6.58 | 13.21 | 0.15 | 328.15 | 1.43 | Surface Bespoke Mesoporous Silica for Carbon Dioxide Adsorption
129 | S1-TEPA-70 | S16 | S1 | SBA-15 | P123 | NaN | NaN | H2O | HCl | TEOS | NaN | 313 | 24 | 383 | 48 | NaN | NaN | NaN | NaN | NaN | Calcination | 823 | 24 | NaN | NaN | NaN | NaN | NaN | NaN | NaN | NaN | NaN | NaN | NaN | NaN | NaN | NaN | NaN | NaN | NaN | NaN | 566 | 0.83 | NaN | 6.58 | 18.49 | 0.15 | 328.15 | 1.98 | Surface Bespoke Mesoporous Silica for Carbon Dioxide Adsorption
130 | S1-TEPA-30 | S16 | S1 | SBA-15 | P123 | NaN | NaN | H2O | HCl | TEOS | NaN | 313 | 24 | 383 | 48 | NaN | NaN | NaN | NaN | NaN | Calcination | 823 | 24 | NaN | NaN | NaN | NaN | NaN | NaN | NaN | NaN | NaN | NaN | NaN | NaN | NaN | NaN | NaN | NaN | NaN | NaN | 566 | 0.83 | NaN | 6.58 | 7.92 | 0.15 | 348.15 | 0.27 | Surface Bespoke Mesoporous Silica for Carbon Dioxide Adsorption
131 | S1-TEPA-50 | S16 | S1 | SBA-15 | P123 | NaN | NaN | H2O | HCl | TEOS | NaN | 313 | 24 | 383 | 48 | NaN | NaN | NaN | NaN | NaN | Calcination | 823 | 24 | NaN | NaN | NaN | NaN | NaN | NaN | NaN | NaN | NaN | NaN | NaN | NaN | NaN | NaN | NaN | NaN | NaN | NaN | 566 | 0.83 | NaN | 6.58 | 13.21 | 0.15 | 348.15 | 1.30 | Surface Bespoke Mesoporous Silica for Carbon Dioxide Adsorption
132 | S1-TEPA-70 | S16 | S1 | SBA-15 | P123 | NaN | NaN | H2O | HCl | TEOS | NaN | 313 | 24 | 383 | 48 | NaN | NaN | NaN | NaN | NaN | Calcination | 823 | 24 | NaN | NaN | NaN | NaN | NaN | NaN | NaN | NaN | NaN | NaN | NaN | NaN | NaN | NaN | NaN | NaN | NaN | NaN | 566 | 0.83 | NaN | 6.58 | 18.49 | 0.15 | 348.15 | 2.30 | Surface Bespoke Mesoporous Silica for Carbon Dioxide Adsorption
133 | SBA-TEPA | S18 | SBA-15 | SBA-15 | P123 | NaN | NaN | H2O | HCl | TEOS | NaN | 313 | 24 | 383 | 24 | NaN | NaN | NaN | NaN | NaN | Calcination | 823 | 5 | NaN | NaN | NaN | NaN | NaN | NaN | NaN | NaN | NaN | NaN | NaN | NaN | NaN | NaN | NaN | NaN | NaN | NaN | 720 | 1.02 | NaN | 8.9 | 6.3 | 1 | 318.15 | 1.32 | New developments on carbon dioxide capture using amine-impregnated silicas
134 | SBA-AP–TEPA | S19 | SBA-AP | SBA-15 | P123 | NaN | NaN | H2O | HCl | TEOS | NaN | 313 | 24 | 383 | 24 | NaN | NaN | NaN | NaN | NaN | Calcination | 823 | 5 | NaN | NaN | NaN | NaN | Grafting | APTMS | NaN | NaN | NaN | NaN | NaN | NaN | NaN | NaN | NaN | NaN | NaN | NaN | 248 | 0.44 | NaN | 6.8 | 7.5 | 1 | 318.15 | 2.36 | New developments on carbon dioxide capture using amine-impregnated silicas
135 | KIT-6-10 | S20 | KIT-6 | KIT-6 | P123 | BuOH | NaN | H2O | HCl | TEOS | NaN | 313 | 24 | 373 | 24 | NaN | NaN | NaN | NaN | NaN | Calcination | 823 | NaN | Air | NaN | NaN | NaN | NaN | NaN | NaN | NaN | NaN | NaN | NaN | NaN | NaN | NaN | NaN | NaN | NaN | NaN | 943 | 1.0 | NaN | 6.0 | 2.64 | 0.1 | 333.15 | 1.6 | Dynamic performance of CO2 adsorption with tetraethylenepentamine-loaded KIT-6
136 | KIT-6-30 | S20 | KIT-6 | KIT-6 | P123 | BuOH | NaN | H2O | HCl | TEOS | NaN | 313 | 24 | 373 | 24 | NaN | NaN | NaN | NaN | NaN | Calcination | 823 | NaN | Air | NaN | NaN | NaN | NaN | NaN | NaN | NaN | NaN | NaN | NaN | NaN | NaN | NaN | NaN | NaN | NaN | NaN | 943 | 1.0 | NaN | 6.0 | 7.92 | 0.1 | 333.15 | 2.2 | Dynamic performance of CO2 adsorption with tetraethylenepentamine-loaded KIT-6
137 | KIT-6-50 | S20 | KIT-6 | KIT-6 | P123 | BuOH | NaN | H2O | HCl | TEOS | NaN | 313 | 24 | 373 | 24 | NaN | NaN | NaN | NaN | NaN | Calcination | 823 | NaN | Air | NaN | NaN | NaN | NaN | NaN | NaN | NaN | NaN | NaN | NaN | NaN | NaN | NaN | NaN | NaN | NaN | NaN | 943 | 1.0 | NaN | 6.0 | 13.21 | 0.1 | 333.15 | 3.1 | Dynamic performance of CO2 adsorption with tetraethylenepentamine-loaded KIT-6
138 | KIT-6-60 | S20 | KIT-6 | KIT-6 | P123 | BuOH | NaN | H2O | HCl | TEOS | NaN | 313 | 24 | 373 | 24 | NaN | NaN | NaN | NaN | NaN | Calcination | 823 | NaN | Air | NaN | NaN | NaN | NaN | NaN | NaN | NaN | NaN | NaN | NaN | NaN | NaN | NaN | NaN | NaN | NaN | NaN | 943 | 1.0 | NaN | 6.0 | 15.85 | 0.1 | 333.15 | 3.2 | Dynamic performance of CO2 adsorption with tetraethylenepentamine-loaded KIT-6
139 | TEPA(20)/MSU-2 | S21 | MSU-2 | MSU | Triton X-100 | NaF | NaN | H2O | HCl | TEOS | 2 | 328 | 48 | NaN | 10 | H2O | NaN | NaN | 373 | 4 | Calcination | 893 | 6 | NaN | NaN | NaN | NaN | NaN | NaN | NaN | NaN | NaN | NaN | NaN | NaN | NaN | NaN | NaN | NaN | NaN | NaN | 1223 | 0.87 | NaN | NaN | 7.62 | 0.5 | 313.15 | 1.61 | Synthesis, Characterization and Gas Adsorption of Unfunctionalized and TEPA-Functionalized MSU-2
140 | TEPA(30)/MSU-2 | S21 | MSU-2 | MSU | Triton X-100 | NaF | NaN | H2O | HCl | TEOS | 2 | 328 | 48 | NaN | 10 | H2O | NaN | NaN | 373 | 4 | Calcination | 893 | 6 | NaN | NaN | NaN | NaN | NaN | NaN | NaN | NaN | NaN | NaN | NaN | NaN | NaN | NaN | NaN | NaN | NaN | NaN | 1223 | 0.87 | NaN | NaN | 8.97 | 0.5 | 313.15 | 2.31 | Synthesis, Characterization and Gas Adsorption of Unfunctionalized and TEPA-Functionalized MSU-2
141 | TEPA(40)/MSU-2 | S21 | MSU-2 | MSU | Triton X-100 | NaF | NaN | H2O | HCl | TEOS | 2 | 328 | 48 | NaN | 10 | H2O | NaN | NaN | 373 | 4 | Calcination | 893 | 6 | NaN | NaN | NaN | NaN | NaN | NaN | NaN | NaN | NaN | NaN | NaN | NaN | NaN | NaN | NaN | NaN | NaN | NaN | 1223 | 0.87 | NaN | NaN | 11.91 | 0.5 | 313.15 | 3.37 | Synthesis, Characterization and Gas Adsorption of Unfunctionalized and TEPA-Functionalized MSU-2
142 | TEPA(50)/MSU-2 | S21 | MSU-2 | MSU | Triton X-100 | NaF | NaN | H2O | HCl | TEOS | 2 | 328 | 48 | NaN | 10 | H2O | NaN | NaN | 373 | 4 | Calcination | 893 | 6 | NaN | NaN | NaN | NaN | NaN | NaN | NaN | NaN | NaN | NaN | NaN | NaN | NaN | NaN | NaN | NaN | NaN | NaN | 1223 | 0.87 | NaN | NaN | 15.80 | 0.5 | 313.15 | 2.61 | Synthesis, Characterization and Gas Adsorption of Unfunctionalized and TEPA-Functionalized MSU-2
143 | TEPA(60)/MSU-2 | S21 | MSU-2 | MSU | Triton X-100 | NaF | NaN | H2O | HCl | TEOS | 2 | 328 | 48 | NaN | 10 | H2O | NaN | NaN | 373 | 4 | Calcination | 893 | 6 | NaN | NaN | NaN | NaN | NaN | NaN | NaN | NaN | NaN | NaN | NaN | NaN | NaN | NaN | NaN | NaN | NaN | NaN | 1223 | 0.87 | NaN | NaN | 19.46 | 0.5 | 313.15 | 1.25 | Synthesis, Characterization and Gas Adsorption of Unfunctionalized and TEPA-Functionalized MSU-2
144 | MCF-1.54-60 | S22 | MCF-1.54 | DOS | P123 | TMB | NaN | NaN | HCl | TEOS | NaN | 313 | 24 | NaN | NaN | NaN | NaN | NaN | NaN | NaN | Calcination | 823 | 5 | NaN | NaN | NaN | NaN | NaN | NaN | NaN | NaN | NaN | NaN | NaN | NaN | NaN | NaN | NaN | NaN | NaN | NaN | 844 | 1.54 | NaN | 9.1 | 15.85 | 0.1 | 348.15 | 3.46 | Tetraethylenepentamine-Modified Siliceous Mesocellular Foam (MCF) for CO2 Capture
145 | MCF-1.54-70 | S22 | MCF-1.54 | DOS | P123 | TMB | NaN | NaN | HCl | TEOS | NaN | 313 | 24 | NaN | NaN | NaN | NaN | NaN | NaN | NaN | Calcination | 823 | 5 | NaN | NaN | NaN | NaN | NaN | NaN | NaN | NaN | NaN | NaN | NaN | NaN | NaN | NaN | NaN | NaN | NaN | NaN | 844 | 1.54 | NaN | 9.1 | 18.49 | 0.1 | 348.15 | 3.20 | Tetraethylenepentamine-Modified Siliceous Mesocellular Foam (MCF) for CO2 Capture
146 | MCF-1.82-60 | S23 | MCF-1.82 | DOS | P123 | TMB | NaN | NaN | HCl | TEOS | NaN | 313 | 24 | NaN | NaN | NaN | NaN | NaN | NaN | NaN | Calcination | 823 | 5 | NaN | NaN | NaN | NaN | NaN | NaN | NaN | NaN | NaN | NaN | NaN | NaN | NaN | NaN | NaN | NaN | NaN | NaN | 788 | 1.82 | NaN | 11.4 | 15.85 | 0.1 | 348.15 | 3.63 | Tetraethylenepentamine-Modified Siliceous Mesocellular Foam (MCF) for CO2 Capture
147 | MCF-1.82-70 | S23 | MCF-1.82 | DOS | P123 | TMB | NaN | NaN | HCl | TEOS | NaN | 313 | 24 | NaN | NaN | NaN | NaN | NaN | NaN | NaN | Calcination | 823 | 5 | NaN | NaN | NaN | NaN | NaN | NaN | NaN | NaN | NaN | NaN | NaN | NaN | NaN | NaN | NaN | NaN | NaN | NaN | 788 | 1.82 | NaN | 11.4 | 18.49 | 0.1 | 348.15 | 3.30 | Tetraethylenepentamine-Modified Siliceous Mesocellular Foam (MCF) for CO2 Capture
148 | MCF-2.04-60 | S24 | MCF-2.04 | DOS | P123 | TMB | NaN | NaN | HCl | TEOS | NaN | 313 | 24 | NaN | NaN | NaN | NaN | NaN | NaN | NaN | Calcination | 823 | 5 | NaN | NaN | NaN | NaN | NaN | NaN | NaN | NaN | NaN | NaN | NaN | NaN | NaN | NaN | NaN | NaN | NaN | NaN | 658 | 2.04 | NaN | 12.6 | 15.85 | 0.1 | 348.15 | 3.98 | Tetraethylenepentamine-Modified Siliceous Mesocellular Foam (MCF) for CO2 Capture
149 | MCF-2.04-70 | S24 | MCF-2.04 | DOS | P123 | TMB | NaN | NaN | HCl | TEOS | NaN | 313 | 24 | NaN | NaN | NaN | NaN | NaN | NaN | NaN | Calcination | 823 | 5 | NaN | NaN | NaN | NaN | NaN | NaN | NaN | NaN | NaN | NaN | NaN | NaN | NaN | NaN | NaN | NaN | NaN | NaN | 658 | 2.04 | NaN | 12.6 | 18.49 | 0.1 | 348.15 | 4.34 | Tetraethylenepentamine-Modified Siliceous Mesocellular Foam (MCF) for CO2 Capture
150 | MCF-2.04-80 | S24 | MCF-2.04 | DOS | P123 | TMB | NaN | NaN | HCl | TEOS | NaN | 313 | 24 | NaN | NaN | NaN | NaN | NaN | NaN | NaN | Calcination | 823 | 5 | NaN | NaN | NaN | NaN | NaN | NaN | NaN | NaN | NaN | NaN | NaN | NaN | NaN | NaN | NaN | NaN | NaN | NaN | 658 | 2.04 | NaN | 12.6 | 21.13 | 0.1 | 348.15 | 3.64 | Tetraethylenepentamine-Modified Siliceous Mesocellular Foam (MCF) for CO2 Capture
151 | HMS-50T | S25 | HMS | DOS | C12H27N | NH4F | TIPB | EtOH | NaN | TEOS | NaN | NaN | 24 | NaN | NaN | NaN | NaN | NaN | NaN | NaN | Calcination | 823 | 6 | Air | NaN | NaN | NaN | NaN | NaN | NaN | NaN | NaN | NaN | NaN | NaN | NaN | NaN | NaN | NaN | NaN | NaN | 1119 | 0.94 | 0.33 | 3.6 | 12.45 | 1 | 297.15 | 1.28 | Functionalization of hollow silica microspheres by impregnation or grafted of amine groups for the CO2 capture
152 | HMS-F-50T | S26 | HMS-F | DOS | C12H27N | NH4F | TIPB | EtOH | NaN | TEOS | NaN | NaN | 24 | NaN | NaN | NaN | NaN | NaN | NaN | NaN | Calcination | 823 | 6 | Air | NaN | NaN | NaN | NaN | NaN | NaN | NaN | NaN | NaN | NaN | NaN | NaN | NaN | NaN | NaN | NaN | NaN | 636 | 0.42 | 0.22 | 4.1 | 9.22 | 1 | 297.15 | 0.96 | Functionalization of hollow silica microspheres by impregnation or grafted of amine groups for the CO2 capture
153 | HMS-TiPB-50T | S27 | HMS-TiPB | DOS | C12H27N | NH4F | TIPB | EtOH | NaN | TEOS | NaN | NaN | 24 | NaN | NaN | NaN | NaN | NaN | NaN | NaN | Calcination | 823 | 6 | Air | NaN | NaN | NaN | NaN | NaN | NaN | NaN | NaN | NaN | NaN | NaN | NaN | NaN | NaN | NaN | NaN | NaN | 1227 | 1.63 | 1.38 | 5.3 | 12.72 | 1 | 297.15 | 2.17 | Functionalization of hollow silica microspheres by impregnation or grafted of amine groups for the CO2 capture
154 | HMS-F-TiPB-50T | S28 | HMS-F-TiPB | DOS | C12H27N | NH4F | TIPB | EtOH | NaN | TEOS | NaN | NaN | 24 | NaN | NaN | NaN | NaN | NaN | NaN | NaN | Calcination | 823 | 6 | Air | NaN | NaN | NaN | NaN | NaN | NaN | NaN | NaN | NaN | NaN | NaN | NaN | NaN | NaN | NaN | NaN | NaN | 1005 | 1.43 | 1.21 | 5.1 | 14.72 | 1 | 297.15 | 3.41 | Functionalization of hollow silica microspheres by impregnation or grafted of amine groups for the CO2 capture
155 | HPS-TEPA-40% | S29 | HPS | DOS | CTAB | PEG | NaN | H2O | NH4OH | TEOS | NaN | 313 | 12 | NaN | NaN | H2O | NaN | NaN | 353 | 12 | Calcination | 823 | 6 | Air | NaN | NaN | NaN | NaN | NaN | NaN | NaN | NaN | NaN | NaN | NaN | NaN | NaN | NaN | NaN | NaN | NaN | 978 | 2.19 | NaN | 7.41 | 12.12 | 0.15 | 348.15 | 3.25 | Development of amine-functionalized hierarchically porous silica for CO2 capture
156 | HPS-TEPA-50% | S29 | HPS | DOS | CTAB | PEG | NaN | H2O | NH4OH | TEOS | NaN | 313 | 12 | NaN | NaN | H2O | NaN | NaN | 353 | 12 | Calcination | 823 | 6 | Air | NaN | NaN | NaN | NaN | NaN | NaN | NaN | NaN | NaN | NaN | NaN | NaN | NaN | NaN | NaN | NaN | NaN | 978 | 2.19 | NaN | 7.41 | 15.59 | 0.15 | 348.15 | 4.3 | Development of amine-functionalized hierarchically porous silica for CO2 capture
157 | HPS-TEPA-60% | S29 | HPS | DOS | CTAB | PEG | NaN | H2O | NH4OH | TEOS | NaN | 313 | 12 | NaN | NaN | H2O | NaN | NaN | 353 | 12 | Calcination | 823 | 6 | Air | NaN | NaN | NaN | NaN | NaN | NaN | NaN | NaN | NaN | NaN | NaN | NaN | NaN | NaN | NaN | NaN | NaN | 978 | 2.19 | NaN | 7.41 | 17.73 | 0.15 | 348.15 | 5.01 | Development of amine-functionalized hierarchically porous silica for CO2 capture
158 | HPS-TEPA-70% | S29 | HPS | DOS | CTAB | PEG | NaN | H2O | NH4OH | TEOS | NaN | 313 | 12 | NaN | NaN | H2O | NaN | NaN | 353 | 12 | Calcination | 823 | 6 | Air | NaN | NaN | NaN | NaN | NaN | NaN | NaN | NaN | NaN | NaN | NaN | NaN | NaN | NaN | NaN | NaN | NaN | 978 | 2.19 | NaN | 7.41 | 19.94 | 0.15 | 348.15 | 4.03 | Development of amine-functionalized hierarchically porous silica for CO2 capture
159 | TEPA40/SBA-15 | S33 | SBA-15 | SBA-15 | P123 | NaN | NaN | H2O | HCl | TEOS | NaN | 363 | 24 | NaN | NaN | NaN | NaN | NaN | NaN | NaN | Calcination | 823 | 5 | NaN | NaN | NaN | NaN | NaN | NaN | NaN | NaN | NaN | NaN | NaN | NaN | NaN | NaN | NaN | NaN | NaN | NaN | 733 | NaN | NaN | 7 | 10.56 | 0.0004 | 298.15 | 1.21 | Amine-impregnated nanoarchitectonics of mesoporous silica for capturing dry and humid 400 ppm carbon dioxide: A comparative study
160 | TEPA50/SBA-15 | S33 | SBA-15 | SBA-15 | P123 | NaN | NaN | H2O | HCl | TEOS | NaN | 363 | 24 | NaN | NaN | NaN | NaN | NaN | NaN | NaN | Calcination | 823 | 5 | NaN | NaN | NaN | NaN | NaN | NaN | NaN | NaN | NaN | NaN | NaN | NaN | NaN | NaN | NaN | NaN | NaN | NaN | 733 | NaN | NaN | 7 | 13.21 | 0.0004 | 298.15 | 1.79 | Amine-impregnated nanoarchitectonics of mesoporous silica for capturing dry and humid 400 ppm carbon dioxide: A comparative study
161 | TEPA60/SBA-15 | S33 | SBA-15 | SBA-15 | P123 | NaN | NaN | H2O | HCl | TEOS | NaN | 363 | 24 | NaN | NaN | NaN | NaN | NaN | NaN | NaN | Calcination | 823 | 5 | NaN | NaN | NaN | NaN | NaN | NaN | NaN | NaN | NaN | NaN | NaN | NaN | NaN | NaN | NaN | NaN | NaN | NaN | 733 | NaN | NaN | 7 | 15.85 | 0.0004 | 298.15 | 2.17 | Amine-impregnated nanoarchitectonics of mesoporous silica for capturing dry and humid 400 ppm carbon dioxide: A comparative study
162 | TEPA70/SBA-15 | S33 | SBA-15 | SBA-15 | P123 | NaN | NaN | H2O | HCl | TEOS | NaN | 363 | 24 | NaN | NaN | NaN | NaN | NaN | NaN | NaN | Calcination | 823 | 5 | NaN | NaN | NaN | NaN | NaN | NaN | NaN | NaN | NaN | NaN | NaN | NaN | NaN | NaN | NaN | NaN | NaN | NaN | 733 | NaN | NaN | 7 | 18.49 | 0.0004 | 298.15 | 1.93 | Amine-impregnated nanoarchitectonics of mesoporous silica for capturing dry and humid 400 ppm carbon dioxide: A comparative study
163 | TEPA40/MCM-41 | S34 | MCM-41 | MCM-41 | CTAB | NaN | NaN | H2O | NaOH | TEOS | NaN | 373 | 24 | NaN | NaN | NaN | NaN | NaN | NaN | NaN | Calcination | 823 | 5 | NaN | NaN | NaN | NaN | NaN | NaN | NaN | NaN | NaN | NaN | NaN | NaN | NaN | NaN | NaN | NaN | NaN | NaN | 1380 | NaN | NaN | 2 | 10.56 | 0.0004 | 298.15 | 0.18 | Amine-impregnated nanoarchitectonics of mesoporous silica for capturing dry and humid 400 ppm carbon dioxide: A comparative study
164 | TEPA50/MCM-41 | S34 | MCM-41 | MCM-41 | CTAB | NaN | NaN | H2O | NaOH | TEOS | NaN | 373 | 24 | NaN | NaN | NaN | NaN | NaN | NaN | NaN | Calcination | 823 | 5 | NaN | NaN | NaN | NaN | NaN | NaN | NaN | NaN | NaN | NaN | NaN | NaN | NaN | NaN | NaN | NaN | NaN | NaN | 1380 | NaN | NaN | 2 | 13.21 | 0.0004 | 298.15 | 0.65 | Amine-impregnated nanoarchitectonics of mesoporous silica for capturing dry and humid 400 ppm carbon dioxide: A comparative study
165 | TEPA60/MCM-41 | S34 | MCM-41 | MCM-41 | CTAB | NaN | NaN | H2O | NaOH | TEOS | NaN | 373 | 24 | NaN | NaN | NaN | NaN | NaN | NaN | NaN | Calcination | 823 | 5 | NaN | NaN | NaN | NaN | NaN | NaN | NaN | NaN | NaN | NaN | NaN | NaN | NaN | NaN | NaN | NaN | NaN | NaN | 1380 | NaN | NaN | 2 | 15.85 | 0.0004 | 298.15 | 0.77 | Amine-impregnated nanoarchitectonics of mesoporous silica for capturing dry and humid 400 ppm carbon dioxide: A comparative study
166 | TEPA70/MCM-41 | S34 | MCM-41 | MCM-41 | CTAB | NaN | NaN | H2O | NaOH | TEOS | NaN | 373 | 24 | NaN | NaN | NaN | NaN | NaN | NaN | NaN | Calcination | 823 | 5 | NaN | NaN | NaN | NaN | NaN | NaN | NaN | NaN | NaN | NaN | NaN | NaN | NaN | NaN | NaN | NaN | NaN | NaN | 1380 | NaN | NaN | 2 | 18.49 | 0.0004 | 298.15 | 0.17 | Amine-impregnated nanoarchitectonics of mesoporous silica for capturing dry and humid 400 ppm carbon dioxide: A comparative study
167 | TEPA40/MCM-48 | S35 | MCM-48 | MCM-48 | CTAC | NaN | NaN | H2O | NaOH | TEOS | NaN | 363 | 96 | NaN | NaN | NaN | NaN | NaN | NaN | NaN | Calcination | 823 | 5 | NaN | NaN | NaN | NaN | NaN | NaN | NaN | NaN | NaN | NaN | NaN | NaN | NaN | NaN | NaN | NaN | NaN | NaN | 1650 | NaN | NaN | 2 | 10.56 | 0.0004 | 298.15 | 0.50 | Amine-impregnated nanoarchitectonics of mesoporous silica for capturing dry and humid 400 ppm carbon dioxide: A comparative study
168 | TEPA50/MCM-48 | S35 | MCM-48 | MCM-48 | CTAC | NaN | NaN | H2O | NaOH | TEOS | NaN | 363 | 96 | NaN | NaN | NaN | NaN | NaN | NaN | NaN | Calcination | 823 | 5 | NaN | NaN | NaN | NaN | NaN | NaN | NaN | NaN | NaN | NaN | NaN | NaN | NaN | NaN | NaN | NaN | NaN | NaN | 1650 | NaN | NaN | 2 | 13.21 | 0.0004 | 298.15 | 0.85 | Amine-impregnated nanoarchitectonics of mesoporous silica for capturing dry and humid 400 ppm carbon dioxide: A comparative study
169 | TEPA60/MCM-48 | S35 | MCM-48 | MCM-48 | CTAC | NaN | NaN | H2O | NaOH | TEOS | NaN | 363 | 96 | NaN | NaN | NaN | NaN | NaN | NaN | NaN | Calcination | 823 | 5 | NaN | NaN | NaN | NaN | NaN | NaN | NaN | NaN | NaN | NaN | NaN | NaN | NaN | NaN | NaN | NaN | NaN | NaN | 1650 | NaN | NaN | 2 | 15.85 | 0.0004 | 298.15 | 1.12 | Amine-impregnated nanoarchitectonics of mesoporous silica for capturing dry and humid 400 ppm carbon dioxide: A comparative study
170 | TEPA70/MCM-48 | S35 | MCM-48 | MCM-48 | CTAC | NaN | NaN | H2O | NaOH | TEOS | NaN | 363 | 96 | NaN | NaN | NaN | NaN | NaN | NaN | NaN | Calcination | 823 | 5 | NaN | NaN | NaN | NaN | NaN | NaN | NaN | NaN | NaN | NaN | NaN | NaN | NaN | NaN | NaN | NaN | NaN | NaN | 1650 | NaN | NaN | 2 | 18.49 | 0.0004 | 298.15 | 0.41 | Amine-impregnated nanoarchitectonics of mesoporous silica for capturing dry and humid 400 ppm carbon dioxide: A comparative study
171 | HMS-TEPA20% | S36 | HMS | DOS | P123 | TEOS | NaN | H2O | HCl | TEOS | NaN | 373 | 24 | NaN | NaN | NaN | NaN | NaN | 333 | NaN | Calcination | 823 | 4 | NaN | NaN | NaN | NaN | NaN | NaN | NaN | NaN | NaN | NaN | NaN | NaN | NaN | NaN | NaN | NaN | NaN | NaN | 524 | 2.44 | 2.42 | 8.8 | 5.28 | 0.15 | 348.15 | 2.19 | Amine functionalized hierarchical bimodal mesoporous silicas as a promising nanocomposite for highly efficient CO2 capture
172 | HMS-TEPA30% | S36 | HMS | DOS | P123 | TEOS | NaN | H2O | HCl | TEOS | NaN | 373 | 24 | NaN | NaN | NaN | NaN | NaN | 333 | NaN | Calcination | 823 | 4 | NaN | NaN | NaN | NaN | NaN | NaN | NaN | NaN | NaN | NaN | NaN | NaN | NaN | NaN | NaN | NaN | NaN | NaN | 524 | 2.44 | 2.42 | 8.8 | 7.92 | 0.15 | 348.15 | 3.27 | Amine functionalized hierarchical bimodal mesoporous silicas as a promising nanocomposite for highly efficient CO2 capture
173 | HMS-TEPA40% | S36 | HMS | DOS | P123 | TEOS | NaN | H2O | HCl | TEOS | NaN | 373 | 24 | NaN | NaN | NaN | NaN | NaN | 333 | NaN | Calcination | 823 | 4 | NaN | NaN | NaN | NaN | NaN | NaN | NaN | NaN | NaN | NaN | NaN | NaN | NaN | NaN | NaN | NaN | NaN | NaN | 524 | 2.44 | 2.42 | 8.8 | 13.04 | 0.15 | 348.15 | 3.99 | Amine functionalized hierarchical bimodal mesoporous silicas as a promising nanocomposite for highly efficient CO2 capture
174 | HMS-TEPA50% | S36 | HMS | DOS | P123 | TEOS | NaN | H2O | HCl | TEOS | NaN | 373 | 24 | NaN | NaN | NaN | NaN | NaN | 333 | NaN | Calcination | 823 | 4 | NaN | NaN | NaN | NaN | NaN | NaN | NaN | NaN | NaN | NaN | NaN | NaN | NaN | NaN | NaN | NaN | NaN | NaN | 524 | 2.44 | 2.42 | 8.8 | 15.09 | 0.15 | 348.15 | 4.80 | Amine functionalized hierarchical bimodal mesoporous silicas as a promising nanocomposite for highly efficient CO2 capture
175 | HMS-TEPA60% | S36 | HMS | DOS | P123 | TEOS | NaN | H2O | HCl | TEOS | NaN | 373 | 24 | NaN | NaN | NaN | NaN | NaN | 333 | NaN | Calcination | 823 | 4 | NaN | NaN | NaN | NaN | NaN | NaN | NaN | NaN | NaN | NaN | NaN | NaN | NaN | NaN | NaN | NaN | NaN | NaN | 524 | 2.44 | 2.42 | 8.8 | 17.54 | 0.15 | 348.15 | 5.53 | Amine functionalized hierarchical bimodal mesoporous silicas as a promising nanocomposite for highly efficient CO2 capture
176 | HMS-TEPA70% | S36 | HMS | DOS | P123 | TEOS | NaN | H2O | HCl | TEOS | NaN | 373 | 24 | NaN | NaN | NaN | NaN | NaN | 333 | NaN | Calcination | 823 | 4 | NaN | NaN | NaN | NaN | NaN | NaN | NaN | NaN | NaN | NaN | NaN | NaN | NaN | NaN | NaN | NaN | NaN | NaN | 524 | 2.44 | 2.42 | 8.8 | 19.35 | 0.15 | 348.15 | 5.82 | Amine functionalized hierarchical bimodal mesoporous silicas as a promising nanocomposite for highly efficient CO2 capture
177 | HMS-TEPA75% | S36 | HMS | DOS | P123 | TEOS | NaN | H2O | HCl | TEOS | NaN | 373 | 24 | NaN | NaN | NaN | NaN | NaN | 333 | NaN | Calcination | 823 | 4 | NaN | NaN | NaN | NaN | NaN | NaN | NaN | NaN | NaN | NaN | NaN | NaN | NaN | NaN | NaN | NaN | NaN | NaN | 524 | 2.44 | 2.42 | 8.8 | 20.46 | 0.15 | 348.15 | 5.22 | Amine functionalized hierarchical bimodal mesoporous silicas as a promising nanocomposite for highly efficient CO2 capture
178 | HMS-TEPA70% | S36 | HMS | DOS | P123 | TEOS | NaN | H2O | HCl | TEOS | NaN | 373 | 24 | NaN | NaN | NaN | NaN | NaN | 333 | NaN | Calcination | 823 | 4 | NaN | NaN | NaN | NaN | NaN | NaN | NaN | NaN | NaN | NaN | NaN | NaN | NaN | NaN | NaN | NaN | NaN | NaN | 524 | 2.44 | 2.42 | 8.8 | 19.35 | 0.05 | 308.15 | 4.10 | Amine functionalized hierarchical bimodal mesoporous silicas as a promising nanocomposite for highly efficient CO2 capture
179 | HMS-TEPA70% | S36 | HMS | DOS | P123 | TEOS | NaN | H2O | HCl | TEOS | NaN | 373 | 24 | NaN | NaN | NaN | NaN | NaN | 333 | NaN | Calcination | 823 | 4 | NaN | NaN | NaN | NaN | NaN | NaN | NaN | NaN | NaN | NaN | NaN | NaN | NaN | NaN | NaN | NaN | NaN | NaN | 524 | 2.44 | 2.42 | 8.8 | 19.35 | 0.15 | 308.15 | 4.68 | Amine functionalized hierarchical bimodal mesoporous silicas as a promising nanocomposite for highly efficient CO2 capture
180 | HMS-TEPA70% | S36 | HMS | DOS | P123 | TEOS | NaN | H2O | HCl | TEOS | NaN | 373 | 24 | NaN | NaN | NaN | NaN | NaN | 333 | NaN | Calcination | 823 | 4 | NaN | NaN | NaN | NaN | NaN | NaN | NaN | NaN | NaN | NaN | NaN | NaN | NaN | NaN | NaN | NaN | NaN | NaN | 524 | 2.44 | 2.42 | 8.8 | 19.35 | 0.20 | 308.15 | 5.06 | Amine functionalized hierarchical bimodal mesoporous silicas as a promising nanocomposite for highly efficient CO2 capture
181 | HMS-TEPA70% | S36 | HMS | DOS | P123 | TEOS | NaN | H2O | HCl | TEOS | NaN | 373 | 24 | NaN | NaN | NaN | NaN | NaN | 333 | NaN | Calcination | 823 | 4 | NaN | NaN | NaN | NaN | NaN | NaN | NaN | NaN | NaN | NaN | NaN | NaN | NaN | NaN | NaN | NaN | NaN | NaN | 524 | 2.44 | 2.42 | 8.8 | 19.35 | 0.30 | 308.15 | 5.27 | Amine functionalized hierarchical bimodal mesoporous silicas as a promising nanocomposite for highly efficient CO2 capture
182 | HMS-TEPA70% | S36 | HMS | DOS | P123 | TEOS | NaN | H2O | HCl | TEOS | NaN | 373 | 24 | NaN | NaN | NaN | NaN | NaN | 333 | NaN | Calcination | 823 | 4 | NaN | NaN | NaN | NaN | NaN | NaN | NaN | NaN | NaN | NaN | NaN | NaN | NaN | NaN | NaN | NaN | NaN | NaN | 524 | 2.44 | 2.42 | 8.8 | 19.35 | 0.05 | 323.15 | 4.42 | Amine functionalized hierarchical bimodal mesoporous silicas as a promising nanocomposite for highly efficient CO2 capture
183 | HMS-TEPA70% | S36 | HMS | DOS | P123 | TEOS | NaN | H2O | HCl | TEOS | NaN | 373 | 24 | NaN | NaN | NaN | NaN | NaN | 333 | NaN | Calcination | 823 | 4 | NaN | NaN | NaN | NaN | NaN | NaN | NaN | NaN | NaN | NaN | NaN | NaN | NaN | NaN | NaN | NaN | NaN | NaN | 524 | 2.44 | 2.42 | 8.8 | 19.35 | 0.15 | 323.15 | 4.92 | Amine functionalized hierarchical bimodal mesoporous silicas as a promising nanocomposite for highly efficient CO2 capture
184 | HMS-TEPA70% | S36 | HMS | DOS | P123 | TEOS | NaN | H2O | HCl | TEOS | NaN | 373 | 24 | NaN | NaN | NaN | NaN | NaN | 333 | NaN | Calcination | 823 | 4 | NaN | NaN | NaN | NaN | NaN | NaN | NaN | NaN | NaN | NaN | NaN | NaN | NaN | NaN | NaN | NaN | NaN | NaN | 524 | 2.44 | 2.42 | 8.8 | 19.35 | 0.20 | 323.15 | 5.35 | Amine functionalized hierarchical bimodal mesoporous silicas as a promising nanocomposite for highly efficient CO2 capture
185 | HMS-TEPA70% | S36 | HMS | DOS | P123 | TEOS | NaN | H2O | HCl | TEOS | NaN | 373 | 24 | NaN | NaN | NaN | NaN | NaN | 333 | NaN | Calcination | 823 | 4 | NaN | NaN | NaN | NaN | NaN | NaN | NaN | NaN | NaN | NaN | NaN | NaN | NaN | NaN | NaN | NaN | NaN | NaN | 524 | 2.44 | 2.42 | 8.8 | 19.35 | 0.30 | 323.15 | 5.53 | Amine functionalized hierarchical bimodal mesoporous silicas as a promising nanocomposite for highly efficient CO2 capture
186 | HMS-TEPA70% | S36 | HMS | DOS | P123 | TEOS | NaN | H2O | HCl | TEOS | NaN | 373 | 24 | NaN | NaN | NaN | NaN | NaN | 333 | NaN | Calcination | 823 | 4 | NaN | NaN | NaN | NaN | NaN | NaN | NaN | NaN | NaN | NaN | NaN | NaN | NaN | NaN | NaN | NaN | NaN | NaN | 524 | 2.44 | 2.42 | 8.8 | 19.35 | 0.05 | 333.15 | 4.75 | Amine functionalized hierarchical bimodal mesoporous silicas as a promising nanocomposite for highly efficient CO2 capture
187 | HMS-TEPA70% | S36 | HMS | DOS | P123 | TEOS | NaN | H2O | HCl | TEOS | NaN | 373 | 24 | NaN | NaN | NaN | NaN | NaN | 333 | NaN | Calcination | 823 | 4 | NaN | NaN | NaN | NaN | NaN | NaN | NaN | NaN | NaN | NaN | NaN | NaN | NaN | NaN | NaN | NaN | NaN | NaN | 524 | 2.44 | 2.42 | 8.8 | 19.35 | 0.15 | 333.15 | 5.22 | Amine functionalized hierarchical bimodal mesoporous silicas as a promising nanocomposite for highly efficient CO2 capture
188 | HMS-TEPA70% | S36 | HMS | DOS | P123 | TEOS | NaN | H2O | HCl | TEOS | NaN | 373 | 24 | NaN | NaN | NaN | NaN | NaN | 333 | NaN | Calcination | 823 | 4 | NaN | NaN | NaN | NaN | NaN | NaN | NaN | NaN | NaN | NaN | NaN | NaN | NaN | NaN | NaN | NaN | NaN | NaN | 524 | 2.44 | 2.42 | 8.8 | 19.35 | 0.20 | 333.15 | 5.51 | Amine functionalized hierarchical bimodal mesoporous silicas as a promising nanocomposite for highly efficient CO2 capture
189 | HMS-TEPA70% | S36 | HMS | DOS | P123 | TEOS | NaN | H2O | HCl | TEOS | NaN | 373 | 24 | NaN | NaN | NaN | NaN | NaN | 333 | NaN | Calcination | 823 | 4 | NaN | NaN | NaN | NaN | NaN | NaN | NaN | NaN | NaN | NaN | NaN | NaN | NaN | NaN | NaN | NaN | NaN | NaN | 524 | 2.44 | 2.42 | 8.8 | 19.35 | 0.30 | 333.15 | 5.76 | Amine functionalized hierarchical bimodal mesoporous silicas as a promising nanocomposite for highly efficient CO2 capture
190 | HMS-TEPA70% | S36 | HMS | DOS | P123 | TEOS | NaN | H2O | HCl | TEOS | NaN | 373 | 24 | NaN | NaN | NaN | NaN | NaN | 333 | NaN | Calcination | 823 | 4 | NaN | NaN | NaN | NaN | NaN | NaN | NaN | NaN | NaN | NaN | NaN | NaN | NaN | NaN | NaN | NaN | NaN | NaN | 524 | 2.44 | 2.42 | 8.8 | 19.35 | 0.05 | 348.15 | 5.30 | Amine functionalized hierarchical bimodal mesoporous silicas as a promising nanocomposite for highly efficient CO2 capture
191 | HMS-TEPA70% | S36 | HMS | DOS | P123 | TEOS | NaN | H2O | HCl | TEOS | NaN | 373 | 24 | NaN | NaN | NaN | NaN | NaN | 333 | NaN | Calcination | 823 | 4 | NaN | NaN | NaN | NaN | NaN | NaN | NaN | NaN | NaN | NaN | NaN | NaN | NaN | NaN | NaN | NaN | NaN | NaN | 524 | 2.44 | 2.42 | 8.8 | 19.35 | 0.15 | 348.15 | 5.82 | Amine functionalized hierarchical bimodal mesoporous silicas as a promising nanocomposite for highly efficient CO2 capture
192 | HMS-TEPA70% | S36 | HMS | DOS | P123 | TEOS | NaN | H2O | HCl | TEOS | NaN | 373 | 24 | NaN | NaN | NaN | NaN | NaN | 333 | NaN | Calcination | 823 | 4 | NaN | NaN | NaN | NaN | NaN | NaN | NaN | NaN | NaN | NaN | NaN | NaN | NaN | NaN | NaN | NaN | NaN | NaN | 524 | 2.44 | 2.42 | 8.8 | 19.35 | 0.20 | 348.15 | 5.94 | Amine functionalized hierarchical bimodal mesoporous silicas as a promising nanocomposite for highly efficient CO2 capture
193 | HMS-TEPA70% | S36 | HMS | DOS | P123 | TEOS | NaN | H2O | HCl | TEOS | NaN | 373 | 24 | NaN | NaN | NaN | NaN | NaN | 333 | NaN | Calcination | 823 | 4 | NaN | NaN | NaN | NaN | NaN | NaN | NaN | NaN | NaN | NaN | NaN | NaN | NaN | NaN | NaN | NaN | NaN | NaN | 524 | 2.44 | 2.42 | 8.8 | 19.35 | 0.30 | 348.15 | 6.27 | Amine functionalized hierarchical bimodal mesoporous silicas as a promising nanocomposite for highly efficient CO2 capture
194 | HMS-TEPA70% | S36 | HMS | DOS | P123 | TEOS | NaN | H2O | HCl | TEOS | NaN | 373 | 24 | NaN | NaN | NaN | NaN | NaN | 333 | NaN | Calcination | 823 | 4 | NaN | NaN | NaN | NaN | NaN | NaN | NaN | NaN | NaN | NaN | NaN | NaN | NaN | NaN | NaN | NaN | NaN | NaN | 524 | 2.44 | 2.42 | 8.8 | 19.35 | 0.05 | 358.15 | 4.90 | Amine functionalized hierarchical bimodal mesoporous silicas as a promising nanocomposite for highly efficient CO2 capture
195 | HMS-TEPA70% | S36 | HMS | DOS | P123 | TEOS | NaN | H2O | HCl | TEOS | NaN | 373 | 24 | NaN | NaN | NaN | NaN | NaN | 333 | NaN | Calcination | 823 | 4 | NaN | NaN | NaN | NaN | NaN | NaN | NaN | NaN | NaN | NaN | NaN | NaN | NaN | NaN | NaN | NaN | NaN | NaN | 524 | 2.44 | 2.42 | 8.8 | 19.35 | 0.15 | 358.15 | 5.47 | Amine functionalized hierarchical bimodal mesoporous silicas as a promising nanocomposite for highly efficient CO2 capture
196 | HMS-TEPA70% | S36 | HMS | DOS | P123 | TEOS | NaN | H2O | HCl | TEOS | NaN | 373 | 24 | NaN | NaN | NaN | NaN | NaN | 333 | NaN | Calcination | 823 | 4 | NaN | NaN | NaN | NaN | NaN | NaN | NaN | NaN | NaN | NaN | NaN | NaN | NaN | NaN | NaN | NaN | NaN | NaN | 524 | 2.44 | 2.42 | 8.8 | 19.35 | 0.20 | 358.15 | 5.93 | Amine functionalized hierarchical bimodal mesoporous silicas as a promising nanocomposite for highly efficient CO2 capture
197 | HMS-TEPA70% | S36 | HMS | DOS | P123 | TEOS | NaN | H2O | HCl | TEOS | NaN | 373 | 24 | NaN | NaN | NaN | NaN | NaN | 333 | NaN | Calcination | 823 | 4 | NaN | NaN | NaN | NaN | NaN | NaN | NaN | NaN | NaN | NaN | NaN | NaN | NaN | NaN | NaN | NaN | NaN | NaN | 524 | 2.44 | 2.42 | 8.8 | 19.35 | 0.30 | 358.15 | 6.09 | Amine functionalized hierarchical bimodal mesoporous silicas as a promising nanocomposite for highly efficient CO2 capture
198 | HMS-TEPA70% | S36 | HMS | DOS | P123 | TEOS | NaN | H2O | HCl | TEOS | NaN | 373 | 24 | NaN | NaN | NaN | NaN | NaN | 333 | NaN | Calcination | 823 | 4 | NaN | NaN | NaN | NaN | NaN | NaN | NaN | NaN | NaN | NaN | NaN | NaN | NaN | NaN | NaN | NaN | NaN | NaN | 524 | 2.44 | 2.42 | 8.8 | 19.35 | 0.05 | 368.15 | 4.42 | Amine functionalized hierarchical bimodal mesoporous silicas as a promising nanocomposite for highly efficient CO2 capture
199 | HMS-TEPA70% | S36 | HMS | DOS | P123 | TEOS | NaN | H2O | HCl | TEOS | NaN | 373 | 24 | NaN | NaN | NaN | NaN | NaN | 333 | NaN | Calcination | 823 | 4 | NaN | NaN | NaN | NaN | NaN | NaN | NaN | NaN | NaN | NaN | NaN | NaN | NaN | NaN | NaN | NaN | NaN | NaN | 524 | 2.44 | 2.42 | 8.8 | 19.35 | 0.15 | 368.15 | 4.85 | Amine functionalized hierarchical bimodal mesoporous silicas as a promising nanocomposite for highly efficient CO2 capture
200 | HMS-TEPA70% | S36 | HMS | DOS | P123 | TEOS | NaN | H2O | HCl | TEOS | NaN | 373 | 24 | NaN | NaN | NaN | NaN | NaN | 333 | NaN | Calcination | 823 | 4 | NaN | NaN | NaN | NaN | NaN | NaN | NaN | NaN | NaN | NaN | NaN | NaN | NaN | NaN | NaN | NaN | NaN | NaN | 524 | 2.44 | 2.42 | 8.8 | 19.35 | 0.20 | 368.15 | 5.54 | Amine functionalized hierarchical bimodal mesoporous silicas as a promising nanocomposite for highly efficient CO2 capture
201 | HMS-TEPA70% | S36 | HMS | DOS | P123 | TEOS | NaN | H2O | HCl | TEOS | NaN | 373 | 24 | NaN | NaN | NaN | NaN | NaN | 333 | NaN | Calcination | 823 | 4 | NaN | NaN | NaN | NaN | NaN | NaN | NaN | NaN | NaN | NaN | NaN | NaN | NaN | NaN | NaN | NaN | NaN | NaN | 524 | 2.44 | 2.42 | 8.8 | 19.35 | 0.30 | 368.15 | 5.64 | Amine functionalized hierarchical bimodal mesoporous silicas as a promising nanocomposite for highly efficient CO2 capture
202 | OMS-5.6-30 | S37 | OMS-5.6 | OMS | F127 | KCl | TMB | NaN | HCl | TEOS | NaN | 313 | 24 | NaN | NaN | NaN | NaN | NaN | NaN | NaN | Calcination | 823 | 5 | NaN | NaN | NaN | NaN | NaN | NaN | NaN | NaN | NaN | NaN | NaN | NaN | NaN | NaN | NaN | NaN | NaN | NaN | 392 | 0.85 | NaN | 5.6 | 7.93 | 0.1 | 348.15 | 2.26 | Amine-modified ordered mesoporous silica: The effect of pore size on CO2 capture performance
203 | OMS-5.6-40 | S37 | OMS-5.6 | OMS | F127 | KCl | TMB | NaN | HCl | TEOS | NaN | 313 | 24 | NaN | NaN | NaN | NaN | NaN | NaN | NaN | Calcination | 823 | 5 | NaN | NaN | NaN | NaN | NaN | NaN | NaN | NaN | NaN | NaN | NaN | NaN | NaN | NaN | NaN | NaN | NaN | NaN | 392 | 0.85 | NaN | 5.6 | 10.56 | 0.1 | 348.15 | 2.86 | Amine-modified ordered mesoporous silica: The effect of pore size on CO2 capture performance
204 | OMS-5.6-50 | S37 | OMS-5.6 | OMS | F127 | KCl | TMB | NaN | HCl | TEOS | NaN | 313 | 24 | NaN | NaN | NaN | NaN | NaN | NaN | NaN | Calcination | 823 | 5 | NaN | NaN | NaN | NaN | NaN | NaN | NaN | NaN | NaN | NaN | NaN | NaN | NaN | NaN | NaN | NaN | NaN | NaN | 392 | 0.85 | NaN | 5.6 | 13.21 | 0.1 | 348.15 | 3.20 | Amine-modified ordered mesoporous silica: The effect of pore size on CO2 capture performance
205 | OMS-7.6-30 | S38 | OMS-7.6 | OMS | F127 | KCl | TMB | NaN | HCl | TEOS | NaN | 413 | 24 | NaN | NaN | NaN | NaN | NaN | NaN | NaN | Calcination | 823 | 5 | NaN | NaN | NaN | NaN | NaN | NaN | NaN | NaN | NaN | NaN | NaN | NaN | NaN | NaN | NaN | NaN | NaN | NaN | 400 | 0.84 | NaN | 7.6 | 7.93 | 0.1 | 348.15 | 2.53 | Amine-modified ordered mesoporous silica: The effect of pore size on CO2 capture performance
206 | OMS-7.6-40 | S38 | OMS-7.6 | OMS | F127 | KCl | TMB | NaN | HCl | TEOS | NaN | 413 | 24 | NaN | NaN | NaN | NaN | NaN | NaN | NaN | Calcination | 823 | 5 | NaN | NaN | NaN | NaN | NaN | NaN | NaN | NaN | NaN | NaN | NaN | NaN | NaN | NaN | NaN | NaN | NaN | NaN | 400 | 0.84 | NaN | 7.6 | 10.56 | 0.1 | 348.15 | 3.01 | Amine-modified ordered mesoporous silica: The effect of pore size on CO2 capture performance
207 | OMS-7.6-50 | S38 | OMS-7.6 | OMS | F127 | KCl | TMB | NaN | HCl | TEOS | NaN | 413 | 24 | NaN | NaN | NaN | NaN | NaN | NaN | NaN | Calcination | 823 | 5 | NaN | NaN | NaN | NaN | NaN | NaN | NaN | NaN | NaN | NaN | NaN | NaN | NaN | NaN | NaN | NaN | NaN | NaN | 400 | 0.84 | NaN | 7.6 | 13.21 | 0.1 | 348.15 | 3.45 | Amine-modified ordered mesoporous silica: The effect of pore size on CO2 capture performance
208 | SBA-15-60TEPA | S40 | SBA-15 | SBA-15 | P123 | NaN | NaN | H2O | HCl | TEOS | NaN | 373 | 24 | NaN | NaN | H2O | NaN | NaN | 353 | 12 | Calcination | 823 | 6 | NaN | NaN | NaN | NaN | NaN | NaN | NaN | NaN | NaN | NaN | NaN | NaN | NaN | NaN | NaN | NaN | NaN | NaN | 632 | 1.01 | NaN | 7.07 | 13.69 | 0.2 | 348.15 | 5.07 | Amine-modified SBA-15(P): A promising adsorbent for CO2 capture
209 | MCM-41-TEPA30% | S41 | MCM-41 | MCM-41 | CTAB | NaN | NaN | H2O | NH4OH | TEOS | NaN | 373 | 24 | NaN | NaN | NaN | NaN | NaN | 353 | 12 | Calcination | 823 | 6 | NaN | NaN | NaN | NaN | NaN | NaN | NaN | NaN | NaN | NaN | NaN | NaN | NaN | NaN | NaN | NaN | NaN | NaN | 919 | 0.83 | NaN | 2.91 | 7.92 | 0.15 | 348.15 | 2.17 | Structure Property-CO2 Capture Performance Relations of Amine-Functionalized Porous Silica Composite Adsorbents
210 | MCM-41-TEPA40% | S41 | MCM-41 | MCM-41 | CTAB | NaN | NaN | H2O | NH4OH | TEOS | NaN | 373 | 24 | NaN | NaN | NaN | NaN | NaN | 353 | 12 | Calcination | 823 | 6 | NaN | NaN | NaN | NaN | NaN | NaN | NaN | NaN | NaN | NaN | NaN | NaN | NaN | NaN | NaN | NaN | NaN | NaN | 919 | 0.83 | NaN | 2.91 | 10.56 | 0.15 | 348.15 | 2.6 | Structure Property-CO2 Capture Performance Relations of Amine-Functionalized Porous Silica Composite Adsorbents
211 | MCM-41-TEPA50% | S41 | MCM-41 | MCM-41 | CTAB | NaN | NaN | H2O | NH4OH | TEOS | NaN | 373 | 24 | NaN | NaN | NaN | NaN | NaN | 353 | 12 | Calcination | 823 | 6 | NaN | NaN | NaN | NaN | NaN | NaN | NaN | NaN | NaN | NaN | NaN | NaN | NaN | NaN | NaN | NaN | NaN | NaN | 919 | 0.83 | NaN | 2.91 | 13.21 | 0.15 | 348.15 | 3.01 | Structure Property-CO2 Capture Performance Relations of Amine-Functionalized Porous Silica Composite Adsorbents
212 | MCM-41-TEPA60% | S41 | MCM-41 | MCM-41 | CTAB | NaN | NaN | H2O | NH4OH | TEOS | NaN | 373 | 24 | NaN | NaN | NaN | NaN | NaN | 353 | 12 | Calcination | 823 | 6 | NaN | NaN | NaN | NaN | NaN | NaN | NaN | NaN | NaN | NaN | NaN | NaN | NaN | NaN | NaN | NaN | NaN | NaN | 919 | 0.83 | NaN | 2.91 | 15.85 | 0.15 | 348.15 | 2.49 | Structure Property-CO2 Capture Performance Relations of Amine-Functionalized Porous Silica Composite Adsorbents
213 | SBA-15-TEPA40% | S42 | SBA-15 | SBA-15 | P123 | NaN | NaN | NaN | HCl | TEOS | NaN | 373 | 24 | NaN | NaN | NaN | NaN | NaN | NaN | NaN | Calcination | 823 | 6 | NaN | NaN | NaN | NaN | NaN | NaN | NaN | NaN | NaN | NaN | NaN | NaN | NaN | NaN | NaN | NaN | NaN | NaN | 804 | 1.47 | NaN | 6.14 | 10.56 | 0.15 | 348.15 | 2.94 | Structure Property-CO2 Capture Performance Relations of Amine-Functionalized Porous Silica Composite Adsorbents
214 | SBA-15-TEPA50% | S42 | SBA-15 | SBA-15 | P123 | NaN | NaN | NaN | HCl | TEOS | NaN | 373 | 24 | NaN | NaN | NaN | NaN | NaN | NaN | NaN | Calcination | 823 | 6 | NaN | NaN | NaN | NaN | NaN | NaN | NaN | NaN | NaN | NaN | NaN | NaN | NaN | NaN | NaN | NaN | NaN | NaN | 804 | 1.47 | NaN | 6.14 | 13.21 | 0.15 | 348.15 | 4.1 | Structure Property-CO2 Capture Performance Relations of Amine-Functionalized Porous Silica Composite Adsorbents
215 | SBA-15-TEPA60% | S42 | SBA-15 | SBA-15 | P123 | NaN | NaN | NaN | HCl | TEOS | NaN | 373 | 24 | NaN | NaN | NaN | NaN | NaN | NaN | NaN | Calcination | 823 | 6 | NaN | NaN | NaN | NaN | NaN | NaN | NaN | NaN | NaN | NaN | NaN | NaN | NaN | NaN | NaN | NaN | NaN | NaN | 804 | 1.47 | NaN | 6.14 | 15.85 | 0.15 | 348.15 | 4.58 | Structure Property-CO2 Capture Performance Relations of Amine-Functionalized Porous Silica Composite Adsorbents
216 | SBA-15-TEPA65% | S42 | SBA-15 | SBA-15 | P123 | NaN | NaN | NaN | HCl | TEOS | NaN | 373 | 24 | NaN | NaN | NaN | NaN | NaN | NaN | NaN | Calcination | 823 | 6 | NaN | NaN | NaN | NaN | NaN | NaN | NaN | NaN | NaN | NaN | NaN | NaN | NaN | NaN | NaN | NaN | NaN | NaN | 804 | 1.47 | NaN | 6.14 | 17.17 | 0.15 | 348.15 | 3.89 | Structure Property-CO2 Capture Performance Relations of Amine-Functionalized Porous Silica Composite Adsorbents
217 | HPS-TEPA40% | S43 | HPS | DOS | CTAB | PEG | NaN | H2O | NH4OH | TEOS | NaN | 373 | 12 | 313 | 12 | NaN | NaN | NaN | 373 | 12 | Calcination | 823 | 6 | NaN | NaN | NaN | NaN | NaN | NaN | NaN | NaN | NaN | NaN | NaN | NaN | NaN | NaN | NaN | NaN | NaN | NaN | 929 | 2.09 | NaN | 2.62 | 10.56 | 0.15 | 348.15 | 3.09 | Structure Property-CO2 Capture Performance Relations of Amine-Functionalized Porous Silica Composite Adsorbents
218 | HPS-TEPA50% | S43 | HPS | DOS | CTAB | PEG | NaN | H2O | NH4OH | TEOS | NaN | 373 | 12 | 313 | 12 | NaN | NaN | NaN | 373 | 12 | Calcination | 823 | 6 | NaN | NaN | NaN | NaN | NaN | NaN | NaN | NaN | NaN | NaN | NaN | NaN | NaN | NaN | NaN | NaN | NaN | NaN | 929 | 2.09 | NaN | 2.62 | 13.21 | 0.15 | 348.15 | 4.26 | Structure Property-CO2 Capture Performance Relations of Amine-Functionalized Porous Silica Composite Adsorbents
219 | HPS-TEPA60% | S43 | HPS | DOS | CTAB | PEG | NaN | H2O | NH4OH | TEOS | NaN | 373 | 12 | 313 | 12 | NaN | NaN | NaN | 373 | 12 | Calcination | 823 | 6 | NaN | NaN | NaN | NaN | NaN | NaN | NaN | NaN | NaN | NaN | NaN | NaN | NaN | NaN | NaN | NaN | NaN | NaN | 929 | 2.09 | NaN | 2.62 | 15.85 | 0.15 | 348.15 | 4.9 | Structure Property-CO2 Capture Performance Relations of Amine-Functionalized Porous Silica Composite Adsorbents
220 | HPS-TEPA65% | S43 | HPS | DOS | CTAB | PEG | NaN | H2O | NH4OH | TEOS | NaN | 373 | 12 | 313 | 12 | NaN | NaN | NaN | 373 | 12 | Calcination | 823 | 6 | NaN | NaN | NaN | NaN | NaN | NaN | NaN | NaN | NaN | NaN | NaN | NaN | NaN | NaN | NaN | NaN | NaN | NaN | 929 | 2.09 | NaN | 2.62 | 17.17 | 0.15 | 348.15 | 4.32 | Structure Property-CO2 Capture Performance Relations of Amine-Functionalized Porous Silica Composite Adsorbents
221 | 3dd-TEPA30% | S44 | 3dd | 3dd | P123 | PEG | NaN | NaN | HCl | TMOS | NaN | 373 | 24 | 333 | 24 | NaN | NaN | NaN | 298 | 72 | Calcination | 723 | 5 | NaN | NaN | NaN | NaN | NaN | NaN | NaN | NaN | NaN | NaN | NaN | NaN | NaN | NaN | NaN | NaN | NaN | NaN | 864 | 1.28 | NaN | 6.35 | 8.96 | 0.15 | 348.15 | 2.70 | Structure Property-CO2 Capture Performance Relations of Amine-Functionalized Porous Silica Composite Adsorbents
222 | 3dd-TEPA40% | S44 | 3dd | 3dd | P123 | PEG | NaN | NaN | HCl | TMOS | NaN | 373 | 24 | 333 | 24 | NaN | NaN | NaN | 298 | 72 | Calcination | 723 | 5 | NaN | NaN | NaN | NaN | NaN | NaN | NaN | NaN | NaN | NaN | NaN | NaN | NaN | NaN | NaN | NaN | NaN | NaN | 864 | 1.28 | NaN | 6.35 | 11.44 | 0.15 | 348.15 | 3.36 | Structure Property-CO2 Capture Performance Relations of Amine-Functionalized Porous Silica Composite Adsorbents
223 | 3dd-TEPA50% | S44 | 3dd | 3dd | P123 | PEG | NaN | NaN | HCl | TMOS | NaN | 373 | 24 | 333 | 24 | NaN | NaN | NaN | 298 | 72 | Calcination | 723 | 5 | NaN | NaN | NaN | NaN | NaN | NaN | NaN | NaN | NaN | NaN | NaN | NaN | NaN | NaN | NaN | NaN | NaN | NaN | 864 | 1.28 | NaN | 6.35 | 13.93 | 0.15 | 348.15 | 4.41 | Structure Property-CO2 Capture Performance Relations of Amine-Functionalized Porous Silica Composite Adsorbents
224 | 3dd-TEPA60% | S44 | 3dd | 3dd | P123 | PEG | NaN | NaN | HCl | TMOS | NaN | 373 | 24 | 333 | 24 | NaN | NaN | NaN | 298 | 72 | Calcination | 723 | 5 | NaN | NaN | NaN | NaN | NaN | NaN | NaN | NaN | NaN | NaN | NaN | NaN | NaN | NaN | NaN | NaN | NaN | NaN | 864 | 1.28 | NaN | 6.35 | 16.96 | 0.15 | 348.15 | 5.09 | Structure Property-CO2 Capture Performance Relations of Amine-Functionalized Porous Silica Composite Adsorbents
225 | 3dd-TEPA65% | S44 | 3dd | 3dd | P123 | PEG | NaN | NaN | HCl | TMOS | NaN | 373 | 24 | 333 | 24 | NaN | NaN | NaN | 298 | 72 | Calcination | 723 | 5 | NaN | NaN | NaN | NaN | NaN | NaN | NaN | NaN | NaN | NaN | NaN | NaN | NaN | NaN | NaN | NaN | NaN | NaN | 864 | 1.28 | NaN | 6.35 | 18.98 | 0.15 | 348.15 | 4.4 | Structure Property-CO2 Capture Performance Relations of Amine-Functionalized Porous Silica Composite Adsorbents
226 | 3dd-TEPA60% | S44 | 3dd | 3dd | P123 | PEG | NaN | NaN | HCl | TMOS | NaN | 373 | 24 | 333 | 24 | NaN | NaN | NaN | 298 | 72 | Calcination | 723 | 5 | NaN | NaN | NaN | NaN | NaN | NaN | NaN | NaN | NaN | NaN | NaN | NaN | NaN | NaN | NaN | NaN | NaN | NaN | 864 | 1.28 | NaN | 6.35 | 16.96 | 0.15 | 303.15 | 3.82 | Structure Property-CO2 Capture Performance Relations of Amine-Functionalized Porous Silica Composite Adsorbents
227 | 3dd-TEPA60% | S44 | 3dd | 3dd | P123 | PEG | NaN | NaN | HCl | TMOS | NaN | 373 | 24 | 333 | 24 | NaN | NaN | NaN | 298 | 72 | Calcination | 723 | 5 | NaN | NaN | NaN | NaN | NaN | NaN | NaN | NaN | NaN | NaN | NaN | NaN | NaN | NaN | NaN | NaN | NaN | NaN | 864 | 1.28 | NaN | 6.35 | 16.96 | 0.15 | 318.15 | 4.19 | Structure Property-CO2 Capture Performance Relations of Amine-Functionalized Porous Silica Composite Adsorbents
228 | 3dd-TEPA60% | S44 | 3dd | 3dd | P123 | PEG | NaN | NaN | HCl | TMOS | NaN | 373 | 24 | 333 | 24 | NaN | NaN | NaN | 298 | 72 | Calcination | 723 | 5 | NaN | NaN | NaN | NaN | NaN | NaN | NaN | NaN | NaN | NaN | NaN | NaN | NaN | NaN | NaN | NaN | NaN | NaN | 864 | 1.28 | NaN | 6.35 | 16.96 | 0.15 | 333.15 | 4.67 | Structure Property-CO2 Capture Performance Relations of Amine-Functionalized Porous Silica Composite Adsorbents
229 | 3dd-TEPA60% | S44 | 3dd | 3dd | P123 | PEG | NaN | NaN | HCl | TMOS | NaN | 373 | 24 | 333 | 24 | NaN | NaN | NaN | 298 | 72 | Calcination | 723 | 5 | NaN | NaN | NaN | NaN | NaN | NaN | NaN | NaN | NaN | NaN | NaN | NaN | NaN | NaN | NaN | NaN | NaN | NaN | 864 | 1.28 | NaN | 6.35 | 16.96 | 0.15 | 363.15 | 4.63 | Structure Property-CO2 Capture Performance Relations of Amine-Functionalized Porous Silica Composite Adsorbents
230 | A-BK-TEPA-30 | S45 | A-BK | KIT-6 | P123 | BuOH | NaN | H2O | HCl | TEOS | NaN | 313 | 24 | 373 | 24 | NaN | NaN | NaN | NaN | NaN | Calcination | 823 | 6 | NaN | NaN | NaN | NaN | Grafting | APTMS | PhMe | 358 | 16 | PhMe | NaN | NaN | 373 | 2 | NaN | NaN | NaN | NaN | 120 | 0.37 | NaN | 5.98 | 8.74 | 0.15 | 333.15 | 3.78 | An amine-bifunctionalization strategy with Beta/KIT-6 composite as a support for CO2 adsorbent preparation
231 | A-BK-TEPA-50 | S45 | A-BK | KIT-6 | P123 | BuOH | NaN | H2O | HCl | TEOS | NaN | 313 | 24 | 373 | 24 | NaN | NaN | NaN | NaN | NaN | Calcination | 823 | 6 | NaN | NaN | NaN | NaN | Grafting | APTMS | PhMe | 358 | 16 | PhMe | NaN | NaN | 373 | 2 | NaN | NaN | NaN | NaN | 120 | 0.37 | NaN | 5.98 | 11.39 | 0.15 | 333.15 | 5.12 | An amine-bifunctionalization strategy with Beta/KIT-6 composite as a support for CO2 adsorbent preparation
232 | A-BK-TEPA-55 | S45 | A-BK | KIT-6 | P123 | BuOH | NaN | H2O | HCl | TEOS | NaN | 313 | 24 | 373 | 24 | NaN | NaN | NaN | NaN | NaN | Calcination | 823 | 6 | NaN | NaN | NaN | NaN | Grafting | APTMS | PhMe | 358 | 16 | PhMe | NaN | NaN | 373 | 2 | NaN | NaN | NaN | NaN | 120 | 0.37 | NaN | 5.98 | 12.75 | 0.15 | 333.15 | 4.46 | An amine-bifunctionalization strategy with Beta/KIT-6 composite as a support for CO2 adsorbent preparation
233 | A-BK-TEPA-60 | S45 | A-BK | KIT-6 | P123 | BuOH | NaN | H2O | HCl | TEOS | NaN | 313 | 24 | 373 | 24 | NaN | NaN | NaN | NaN | NaN | Calcination | 823 | 6 | NaN | NaN | NaN | NaN | Grafting | APTMS | PhMe | 358 | 16 | PhMe | NaN | NaN | 373 | 2 | NaN | NaN | NaN | NaN | 120 | 0.37 | NaN | 5.98 | 15.35 | 0.15 | 333.15 | 4.01 | An amine-bifunctionalization strategy with Beta/KIT-6 composite as a support for CO2 adsorbent preparation
234 | A-BK-TEPA-50 | S45 | A-BK | KIT-6 | P123 | BuOH | NaN | H2O | HCl | TEOS | NaN | 313 | 24 | 373 | 24 | NaN | NaN | NaN | NaN | NaN | Calcination | 823 | 6 | NaN | NaN | NaN | NaN | Grafting | APTMS | PhMe | 358 | 16 | PhMe | NaN | NaN | 373 | 2 | NaN | NaN | NaN | NaN | 120 | 0.37 | NaN | 5.98 | 11.39 | 0.15 | 313.15 | 3.73 | An amine-bifunctionalization strategy with Beta/KIT-6 composite as a support for CO2 adsorbent preparation
235 | A-BK-TEPA-50 | S45 | A-BK | KIT-6 | P123 | BuOH | NaN | H2O | HCl | TEOS | NaN | 313 | 24 | 373 | 24 | NaN | NaN | NaN | NaN | NaN | Calcination | 823 | 6 | NaN | NaN | NaN | NaN | Grafting | APTMS | PhMe | 358 | 16 | PhMe | NaN | NaN | 373 | 2 | NaN | NaN | NaN | NaN | 120 | 0.37 | NaN | 5.98 | 11.39 | 0.15 | 348.15 | 4.10 | An amine-bifunctionalization strategy with Beta/KIT-6 composite as a support for CO2 adsorbent preparation
236 | A-BK-TEPA-50 | S45 | A-BK | KIT-6 | P123 | BuOH | NaN | H2O | HCl | TEOS | NaN | 313 | 24 | 373 | 24 | NaN | NaN | NaN | NaN | NaN | Calcination | 823 | 6 | NaN | NaN | NaN | NaN | Grafting | APTMS | PhMe | 358 | 16 | PhMe | NaN | NaN | 373 | 2 | NaN | NaN | NaN | NaN | 120 | 0.37 | NaN | 5.98 | 11.39 | 0.15 | 353.15 | 3.81 | An amine-bifunctionalization strategy with Beta/KIT-6 composite as a support for CO2 adsorbent preparation
237 | A-BK-TEPA-50 | S45 | A-BK | KIT-6 | P123 | BuOH | NaN | H2O | HCl | TEOS | NaN | 313 | 24 | 373 | 24 | NaN | NaN | NaN | NaN | NaN | Calcination | 823 | 6 | NaN | NaN | NaN | NaN | Grafting | APTMS | PhMe | 358 | 16 | PhMe | NaN | NaN | 373 | 2 | NaN | NaN | NaN | NaN | 120 | 0.37 | NaN | 5.98 | 11.39 | 0.15 | 363.15 | 3.53 | An amine-bifunctionalization strategy with Beta/KIT-6 composite as a support for CO2 adsorbent preparation
238 | MMSN/TEPA-50 | S49 | MMSN | DOS | CTAC | NaN | NaN | H2O | TEA | TEOS | NaN | 368 | 3 | NaN | NaN | H2O | NaN | NaN | NaN | NaN | Calcination | 673 | 10 | NaN | NaN | NaN | NaN | NaN | NaN | NaN | NaN | NaN | NaN | NaN | NaN | NaN | NaN | NaN | NaN | NaN | NaN | 981 | 1.90 | 1.12 | 3.3 | 12.57 | 1 | 273.15 | 3.08 | Role of brush-like additives in CO2 adsorbents for the enhancement of amine efficiency
239 | MMSN/TEPA-50 | S49 | MMSN | DOS | CTAC | NaN | NaN | H2O | TEA | TEOS | NaN | 368 | 3 | NaN | NaN | H2O | NaN | NaN | NaN | NaN | Calcination | 673 | 10 | NaN | NaN | NaN | NaN | NaN | NaN | NaN | NaN | NaN | NaN | NaN | NaN | NaN | NaN | NaN | NaN | NaN | NaN | 981 | 1.90 | 1.12 | 3.3 | 12.57 | 0.15 | 348.15 | 3.20 | Role of brush-like additives in CO2 adsorbents for the enhancement of amine efficiency
240 | MMSN/TEPA-50 | S49 | MMSN | DOS | CTAC | NaN | NaN | H2O | TEA | TEOS | NaN | 368 | 3 | NaN | NaN | H2O | NaN | NaN | NaN | NaN | Calcination | 673 | 10 | NaN | NaN | NaN | NaN | NaN | NaN | NaN | NaN | NaN | NaN | NaN | NaN | NaN | NaN | NaN | NaN | NaN | NaN | 981 | 1.90 | 1.12 | 3.3 | 12.57 | 0.0004 | 298.15 | 2.48 | Role of brush-like additives in CO2 adsorbents for the enhancement of amine efficiency
241 | R40-10 | S52 | R40 | DOS | CTAB | PFDOA | NaN | H2O | NaOH | TEOS | NaN | 353 | 2 | NaN | NaN | NaN | NaN | NaN | NaN | NaN | Calcination | 823 | 5 | NaN | NaN | NaN | NaN | NaN | NaN | NaN | NaN | NaN | NaN | NaN | NaN | NaN | NaN | NaN | NaN | NaN | NaN | 923 | 0.86 | NaN | 3.7 | 2.64 | 1 | 348.15 | 1.11 | Fabrication and CO2 adsorption performance of bimodal porous silica hollow spheres with amine-modified surfaces
242 | R40-20 | S52 | R40 | DOS | CTAB | PFDOA | NaN | H2O | NaOH | TEOS | NaN | 353 | 2 | NaN | NaN | NaN | NaN | NaN | NaN | NaN | Calcination | 823 | 5 | NaN | NaN | NaN | NaN | NaN | NaN | NaN | NaN | NaN | NaN | NaN | NaN | NaN | NaN | NaN | NaN | NaN | NaN | 923 | 0.86 | NaN | 3.7 | 5.28 | 1 | 348.15 | 1.49 | Fabrication and CO2 adsorption performance of bimodal porous silica hollow spheres with amine-modified surfaces
243 | R40-50 | S52 | R40 | DOS | CTAB | PFDOA | NaN | H2O | NaOH | TEOS | NaN | 353 | 2 | NaN | NaN | NaN | NaN | NaN | NaN | NaN | Calcination | 823 | 5 | NaN | NaN | NaN | NaN | NaN | NaN | NaN | NaN | NaN | NaN | NaN | NaN | NaN | NaN | NaN | NaN | NaN | NaN | 923 | 0.86 | NaN | 3.7 | 13.21 | 1 | 348.15 | 3.86 | Fabrication and CO2 adsorption performance of bimodal porous silica hollow spheres with amine-modified surfaces
244 | R40-70 | S52 | R40 | DOS | CTAB | PFDOA | NaN | H2O | NaOH | TEOS | NaN | 353 | 2 | NaN | NaN | NaN | NaN | NaN | NaN | NaN | Calcination | 823 | 5 | NaN | NaN | NaN | NaN | NaN | NaN | NaN | NaN | NaN | NaN | NaN | NaN | NaN | NaN | NaN | NaN | NaN | NaN | 923 | 0.86 | NaN | 3.7 | 18.49 | 1 | 348.15 | 2.80 | Fabrication and CO2 adsorption performance of bimodal porous silica hollow spheres with amine-modified surfaces
245 | R40-50 | S52 | R40 | DOS | CTAB | PFDOA | NaN | H2O | NaOH | TEOS | NaN | 353 | 2 | NaN | NaN | NaN | NaN | NaN | NaN | NaN | Calcination | 823 | 5 | NaN | NaN | NaN | NaN | NaN | NaN | NaN | NaN | NaN | NaN | NaN | NaN | NaN | NaN | NaN | NaN | NaN | NaN | 923 | 0.86 | NaN | 3.7 | 13.21 | 1 | 308.15 | 2.93 | Fabrication and CO2 adsorption performance of bimodal porous silica hollow spheres with amine-modified surfaces
246 | R40-50 | S52 | R40 | DOS | CTAB | PFDOA | NaN | H2O | NaOH | TEOS | NaN | 353 | 2 | NaN | NaN | NaN | NaN | NaN | NaN | NaN | Calcination | 823 | 5 | NaN | NaN | NaN | NaN | NaN | NaN | NaN | NaN | NaN | NaN | NaN | NaN | NaN | NaN | NaN | NaN | NaN | NaN | 923 | 0.86 | NaN | 3.7 | 13.21 | 1 | 383.15 | 4.41 | Fabrication and CO2 adsorption performance of bimodal porous silica hollow spheres with amine-modified surfaces
247 | R40-50 | S52 | R40 | DOS | CTAB | PFDOA | NaN | H2O | NaOH | TEOS | NaN | 353 | 2 | NaN | NaN | NaN | NaN | NaN | NaN | NaN | Calcination | 823 | 5 | NaN | NaN | NaN | NaN | NaN | NaN | NaN | NaN | NaN | NaN | NaN | NaN | NaN | NaN | NaN | NaN | NaN | NaN | 923 | 0.86 | NaN | 3.7 | 13.21 | 1 | 403.15 | 3.16 | Fabrication and CO2 adsorption performance of bimodal porous silica hollow spheres with amine-modified surfaces
248 | R5-50 | S50 | R5 | DOS | CTAB | PFDOA | NaN | H2O | NaOH | TEOS | NaN | 353 | 2 | NaN | NaN | NaN | NaN | NaN | NaN | NaN | Calcination | 823 | 5 | NaN | NaN | NaN | NaN | NaN | NaN | NaN | NaN | NaN | NaN | NaN | NaN | NaN | NaN | NaN | NaN | NaN | NaN | 436 | 0.48 | NaN | 4.4 | 13.21 | 1 | 383.15 | 2.70 | Fabrication and CO2 adsorption performance of bimodal porous silica hollow spheres with amine-modified surfaces
249 | R20-50 | S51 | R20 | DOS | CTAB | PFDOA | NaN | H2O | NaOH | TEOS | NaN | 353 | 2 | NaN | NaN | NaN | NaN | NaN | NaN | NaN | Calcination | 823 | 5 | NaN | NaN | NaN | NaN | NaN | NaN | NaN | NaN | NaN | NaN | NaN | NaN | NaN | NaN | NaN | NaN | NaN | NaN | 892 | 0.97 | NaN | 4.4 | 13.21 | 1 | 383.15 | 3.15 | Fabrication and CO2 adsorption performance of bimodal porous silica hollow spheres with amine-modified surfaces
250 | ZS-A-T-30 | S54 | ZS-A-1 | SBA-16 | F127 | BuOH | ZSM-5 | H2O | HCl | TEOS | NaN | NaN | 20 | 373 | 24 | NaN | NaN | NaN | 353 | 6 | Calcination | 823 | 6 | NaN | NaN | NaN | NaN | Grafting | APTES | H2O | 358 | 16 | PhMe | NaN | NaN | 373 | 2 | NaN | NaN | NaN | NaN | 168 | 0.24 | NaN | 3.10 | 5.05 | 0.15 | 363.15 | 1.02 | Amine-bifunctionalized ZSM-5/SBA-16 composite for CO2 adsorption
251 | ZS-A-T-50 | S54 | ZS-A-1 | SBA-16 | F127 | BuOH | ZSM-5 | H2O | HCl | TEOS | NaN | NaN | 20 | 373 | 24 | NaN | NaN | NaN | 353 | 6 | Calcination | 823 | 6 | NaN | NaN | NaN | NaN | Grafting | APTES | H2O | 358 | 16 | PhMe | NaN | NaN | 373 | 2 | NaN | NaN | NaN | NaN | 168 | 0.24 | NaN | 3.10 | 5.83 | 0.15 | 363.15 | 1.27 | Amine-bifunctionalized ZSM-5/SBA-16 composite for CO2 adsorption
252 | ZS-A-T-55 | S54 | ZS-A-1 | SBA-16 | F127 | BuOH | ZSM-5 | H2O | HCl | TEOS | NaN | NaN | 20 | 373 | 24 | NaN | NaN | NaN | 353 | 6 | Calcination | 823 | 6 | NaN | NaN | NaN | NaN | Grafting | APTES | H2O | 358 | 16 | PhMe | NaN | NaN | 373 | 2 | NaN | NaN | NaN | NaN | 168 | 0.24 | NaN | 3.10 | 6.51 | 0.15 | 363.15 | 1.63 | Amine-bifunctionalized ZSM-5/SBA-16 composite for CO2 adsorption
253 | ZS-A-T-60 | S54 | ZS-A-1 | SBA-16 | F127 | BuOH | ZSM-5 | H2O | HCl | TEOS | NaN | NaN | 20 | 373 | 24 | NaN | NaN | NaN | 353 | 6 | Calcination | 823 | 6 | NaN | NaN | NaN | NaN | Grafting | APTES | H2O | 358 | 16 | PhMe | NaN | NaN | 373 | 2 | NaN | NaN | NaN | NaN | 168 | 0.24 | NaN | 3.10 | 7.31 | 0.15 | 363.15 | 1.02 | Amine-bifunctionalized ZSM-5/SBA-16 composite for CO2 adsorption
254 | ZS-A-T-55 | S54 | ZS-A-1 | SBA-16 | F127 | BuOH | ZSM-5 | H2O | HCl | TEOS | NaN | NaN | 20 | 373 | 24 | NaN | NaN | NaN | 353 | 6 | Calcination | 823 | 6 | NaN | NaN | NaN | NaN | Grafting | APTES | H2O | 358 | 16 | PhMe | NaN | NaN | 373 | 2 | NaN | NaN | NaN | NaN | 168 | 0.24 | NaN | 3.10 | 6.51 | 0.15 | 303.15 | 1.16 | Amine-bifunctionalized ZSM-5/SBA-16 composite for CO2 adsorption
255 | ZS-A-T-55 | S54 | ZS-A-1 | SBA-16 | F127 | BuOH | ZSM-5 | H2O | HCl | TEOS | NaN | NaN | 20 | 373 | 24 | NaN | NaN | NaN | 353 | 6 | Calcination | 823 | 6 | NaN | NaN | NaN | NaN | Grafting | APTES | H2O | 358 | 16 | PhMe | NaN | NaN | 373 | 2 | NaN | NaN | NaN | NaN | 168 | 0.24 | NaN | 3.10 | 6.51 | 0.15 | 318.15 | 1.20 | Amine-bifunctionalized ZSM-5/SBA-16 composite for CO2 adsorption
256 | ZS-A-T-55 | S54 | ZS-A-1 | SBA-16 | F127 | BuOH | ZSM-5 | H2O | HCl | TEOS | NaN | NaN | 20 | 373 | 24 | NaN | NaN | NaN | 353 | 6 | Calcination | 823 | 6 | NaN | NaN | NaN | NaN | Grafting | APTES | H2O | 358 | 16 | PhMe | NaN | NaN | 373 | 2 | NaN | NaN | NaN | NaN | 168 | 0.24 | NaN | 3.10 | 6.51 | 0.15 | 333.15 | 1.06 | Amine-bifunctionalized ZSM-5/SBA-16 composite for CO2 adsorption
257 | ZS-A-T-55 | S54 | ZS-A-1 | SBA-16 | F127 | BuOH | ZSM-5 | H2O | HCl | TEOS | NaN | NaN | 20 | 373 | 24 | NaN | NaN | NaN | 353 | 6 | Calcination | 823 | 6 | NaN | NaN | NaN | NaN | Grafting | APTES | H2O | 358 | 16 | PhMe | NaN | NaN | 373 | 2 | NaN | NaN | NaN | NaN | 168 | 0.24 | NaN | 3.10 | 6.51 | 0.15 | 348.15 | 1.22 | Amine-bifunctionalized ZSM-5/SBA-16 composite for CO2 adsorption
258 | MCF-0.4-TEPA40% | S60 | MCF-0.4 | DOS | P123 | TMB | NaN | NaN | HCl | TEOS | NaN | 313 | 24 | 373 | 24 | NaN | NaN | NaN | 353 | 10 | Calcination | 823 | 6 | NaN | NaN | NaN | NaN | NaN | NaN | NaN | NaN | NaN | NaN | NaN | NaN | NaN | NaN | NaN | NaN | NaN | NaN | 616 | 1.12 | NaN | 6.09 | 10.56 | 0.15 | 343.15 | 3.17 | Development of Amine-Functionalized Silica Foams with Hierarchical Pore Structure for CO2 Capture
259 | MCF-0.4-TEPA50% | S60 | MCF-0.4 | DOS | P123 | TMB | NaN | NaN | HCl | TEOS | NaN | 313 | 24 | 373 | 24 | NaN | NaN | NaN | 353 | 10 | Calcination | 823 | 6 | NaN | NaN | NaN | NaN | NaN | NaN | NaN | NaN | NaN | NaN | NaN | NaN | NaN | NaN | NaN | NaN | NaN | NaN | 616 | 1.12 | NaN | 6.09 | 13.21 | 0.15 | 343.15 | 3.41 | Development of Amine-Functionalized Silica Foams with Hierarchical Pore Structure for CO2 Capture
260 | MCF-0.4-TEPA60% | S60 | MCF-0.4 | DOS | P123 | TMB | NaN | NaN | HCl | TEOS | NaN | 313 | 24 | 373 | 24 | NaN | NaN | NaN | 353 | 10 | Calcination | 823 | 6 | NaN | NaN | NaN | NaN | NaN | NaN | NaN | NaN | NaN | NaN | NaN | NaN | NaN | NaN | NaN | NaN | NaN | NaN | 616 | 1.12 | NaN | 6.09 | 15.85 | 0.15 | 343.15 | 4.03 | Development of Amine-Functionalized Silica Foams with Hierarchical Pore Structure for CO2 Capture
261 | MCF-0.4-TEPA70% | S60 | MCF-0.4 | DOS | P123 | TMB | NaN | NaN | HCl | TEOS | NaN | 313 | 24 | 373 | 24 | NaN | NaN | NaN | 353 | 10 | Calcination | 823 | 6 | NaN | NaN | NaN | NaN | NaN | NaN | NaN | NaN | NaN | NaN | NaN | NaN | NaN | NaN | NaN | NaN | NaN | NaN | 616 | 1.12 | NaN | 6.09 | 18.49 | 0.15 | 343.15 | 3.84 | Development of Amine-Functionalized Silica Foams with Hierarchical Pore Structure for CO2 Capture
262 | MCF-0.6-TEPA40% | S61 | MCF-0.6 | DOS | P123 | TMB | NaN | NaN | HCl | TEOS | NaN | 313 | 24 | 373 | 24 | NaN | NaN | NaN | 353 | 10 | Calcination | 823 | 6 | NaN | NaN | NaN | NaN | NaN | NaN | NaN | NaN | NaN | NaN | NaN | NaN | NaN | NaN | NaN | NaN | NaN | NaN | 668 | 1.39 | NaN | 8.07 | 10.56 | 0.15 | 343.15 | 3.31 | Development of Amine-Functionalized Silica Foams with Hierarchical Pore Structure for CO2 Capture
263 | MCF-0.6-TEPA50% | S61 | MCF-0.6 | DOS | P123 | TMB | NaN | NaN | HCl | TEOS | NaN | 313 | 24 | 373 | 24 | NaN | NaN | NaN | 353 | 10 | Calcination | 823 | 6 | NaN | NaN | NaN | NaN | NaN | NaN | NaN | NaN | NaN | NaN | NaN | NaN | NaN | NaN | NaN | NaN | NaN | NaN | 668 | 1.39 | NaN | 8.07 | 13.21 | 0.15 | 343.15 | 3.83 | Development of Amine-Functionalized Silica Foams with Hierarchical Pore Structure for CO2 Capture
264 | MCF-0.6-TEPA60% | S61 | MCF-0.6 | DOS | P123 | TMB | NaN | NaN | HCl | TEOS | NaN | 313 | 24 | 373 | 24 | NaN | NaN | NaN | 353 | 10 | Calcination | 823 | 6 | NaN | NaN | NaN | NaN | NaN | NaN | NaN | NaN | NaN | NaN | NaN | NaN | NaN | NaN | NaN | NaN | NaN | NaN | 668 | 1.39 | NaN | 8.07 | 15.85 | 0.15 | 343.15 | 4.31 | Development of Amine-Functionalized Silica Foams with Hierarchical Pore Structure for CO2 Capture
265 | MCF-0.6-TEPA70% | S61 | MCF-0.6 | DOS | P123 | TMB | NaN | NaN | HCl | TEOS | NaN | 313 | 24 | 373 | 24 | NaN | NaN | NaN | 353 | 10 | Calcination | 823 | 6 | NaN | NaN | NaN | NaN | NaN | NaN | NaN | NaN | NaN | NaN | NaN | NaN | NaN | NaN | NaN | NaN | NaN | NaN | 668 | 1.39 | NaN | 8.07 | 18.49 | 0.15 | 343.15 | 3.98 | Development of Amine-Functionalized Silica Foams with Hierarchical Pore Structure for CO2 Capture
266 | MCF-0.8-TEPA40% | S62 | MCF-0.8 | DOS | P123 | TMB | NaN | NaN | HCl | TEOS | NaN | 313 | 24 | 373 | 24 | NaN | NaN | NaN | 353 | 10 | Calcination | 823 | 6 | NaN | NaN | NaN | NaN | NaN | NaN | NaN | NaN | NaN | NaN | NaN | NaN | NaN | NaN | NaN | NaN | NaN | NaN | 703 | 1.59 | NaN | 10.2 | 10.56 | 0.15 | 343.15 | 3.51 | Development of Amine-Functionalized Silica Foams with Hierarchical Pore Structure for CO2 Capture
267 | MCF-0.8-TEPA50% | S62 | MCF-0.8 | DOS | P123 | TMB | NaN | NaN | HCl | TEOS | NaN | 313 | 24 | 373 | 24 | NaN | NaN | NaN | 353 | 10 | Calcination | 823 | 6 | NaN | NaN | NaN | NaN | NaN | NaN | NaN | NaN | NaN | NaN | NaN | NaN | NaN | NaN | NaN | NaN | NaN | NaN | 703 | 1.59 | NaN | 10.2 | 13.21 | 0.15 | 343.15 | 4.01 | Development of Amine-Functionalized Silica Foams with Hierarchical Pore Structure for CO2 Capture
268 | MCF-0.8-TEPA60% | S62 | MCF-0.8 | DOS | P123 | TMB | NaN | NaN | HCl | TEOS | NaN | 313 | 24 | 373 | 24 | NaN | NaN | NaN | 353 | 10 | Calcination | 823 | 6 | NaN | NaN | NaN | NaN | NaN | NaN | NaN | NaN | NaN | NaN | NaN | NaN | NaN | NaN | NaN | NaN | NaN | NaN | 703 | 1.59 | NaN | 10.2 | 15.85 | 0.15 | 343.15 | 4.75 | Development of Amine-Functionalized Silica Foams with Hierarchical Pore Structure for CO2 Capture
269 | MCF-0.8-TEPA70% | S62 | MCF-0.8 | DOS | P123 | TMB | NaN | NaN | HCl | TEOS | NaN | 313 | 24 | 373 | 24 | NaN | NaN | NaN | 353 | 10 | Calcination | 823 | 6 | NaN | NaN | NaN | NaN | NaN | NaN | NaN | NaN | NaN | NaN | NaN | NaN | NaN | NaN | NaN | NaN | NaN | NaN | 703 | 1.59 | NaN | 10.2 | 18.49 | 0.15 | 343.15 | 4.39 | Development of Amine-Functionalized Silica Foams with Hierarchical Pore Structure for CO2 Capture
270 | TS-TEPA40% | S64 | TS | DOS | P123 | NaN | NaN | H2O | HCl | TEOS | NaN | 413 | 20 | 323 | 12 | NaN | NaN | NaN | NaN | NaN | Calcination | 823 | 4 | NaN | NaN | NaN | NaN | NaN | NaN | NaN | NaN | NaN | NaN | NaN | NaN | NaN | NaN | NaN | NaN | NaN | NaN | 315 | 1.19 | 1.06 | 11.56 | 10.56 | 0.15 | 363.15 | 3.74 | Time-Saving and Cheap Strategy To Prepare Large Mesoporous Materials for Efficient CO2 Adsorption
271 | TS-TEPA50% | S64 | TS | DOS | P123 | NaN | NaN | H2O | HCl | TEOS | NaN | 413 | 20 | 323 | 12 | NaN | NaN | NaN | NaN | NaN | Calcination | 823 | 4 | NaN | NaN | NaN | NaN | NaN | NaN | NaN | NaN | NaN | NaN | NaN | NaN | NaN | NaN | NaN | NaN | NaN | NaN | 315 | 1.19 | 1.06 | 11.56 | 13.21 | 0.15 | 363.15 | 4.26 | Time-Saving and Cheap Strategy To Prepare Large Mesoporous Materials for Efficient CO2 Adsorption
272 | TS-TEPA60% | S64 | TS | DOS | P123 | NaN | NaN | H2O | HCl | TEOS | NaN | 413 | 20 | 323 | 12 | NaN | NaN | NaN | NaN | NaN | Calcination | 823 | 4 | NaN | NaN | NaN | NaN | NaN | NaN | NaN | NaN | NaN | NaN | NaN | NaN | NaN | NaN | NaN | NaN | NaN | NaN | 315 | 1.19 | 1.06 | 11.56 | 17.81 | 0.15 | 363.15 | 4.90 | Time-Saving and Cheap Strategy To Prepare Large Mesoporous Materials for Efficient CO2 Adsorption
273 | TS-TEPA70% | S64 | TS | DOS | P123 | NaN | NaN | H2O | HCl | TEOS | NaN | 413 | 20 | 323 | 12 | NaN | NaN | NaN | NaN | NaN | Calcination | 823 | 4 | NaN | NaN | NaN | NaN | NaN | NaN | NaN | NaN | NaN | NaN | NaN | NaN | NaN | NaN | NaN | NaN | NaN | NaN | 315 | 1.19 | 1.06 | 11.56 | 18.49 | 0.15 | 363.15 | 4.73 | Time-Saving and Cheap Strategy To Prepare Large Mesoporous Materials for Efficient CO2 Adsorption
274 | SS-TEPA40% | S65 | SS | DOS | P123 | NaN | NaN | H2O | HCl | Na2SiO3 | NaN | 413 | 20 | 323 | 12 | NaN | NaN | NaN | NaN | NaN | Calcination | 823 | 4 | NaN | NaN | NaN | NaN | NaN | NaN | NaN | NaN | NaN | NaN | NaN | NaN | NaN | NaN | NaN | NaN | NaN | NaN | 332 | 1.21 | 1.07 | 11.86 | 10.56 | 0.15 | 363.15 | 3.81 | Time-Saving and Cheap Strategy To Prepare Large Mesoporous Materials for Efficient CO2 Adsorption
275 | SS-TEPA50% | S65 | SS | DOS | P123 | NaN | NaN | H2O | HCl | Na2SiO3 | NaN | 413 | 20 | 323 | 12 | NaN | NaN | NaN | NaN | NaN | Calcination | 823 | 4 | NaN | NaN | NaN | NaN | NaN | NaN | NaN | NaN | NaN | NaN | NaN | NaN | NaN | NaN | NaN | NaN | NaN | NaN | 332 | 1.21 | 1.07 | 11.86 | 13.21 | 0.15 | 363.15 | 4.18 | Time-Saving and Cheap Strategy To Prepare Large Mesoporous Materials for Efficient CO2 Adsorption
276 | SS-TEPA60% | S65 | SS | DOS | P123 | NaN | NaN | H2O | HCl | Na2SiO3 | NaN | 413 | 20 | 323 | 12 | NaN | NaN | NaN | NaN | NaN | Calcination | 823 | 4 | NaN | NaN | NaN | NaN | NaN | NaN | NaN | NaN | NaN | NaN | NaN | NaN | NaN | NaN | NaN | NaN | NaN | NaN | 332 | 1.21 | 1.07 | 11.86 | 18.08 | 0.15 | 363.15 | 4.92 | Time-Saving and Cheap Strategy To Prepare Large Mesoporous Materials for Efficient CO2 Adsorption
277 | SS-TEPA70% | S65 | SS | DOS | P123 | NaN | NaN | H2O | HCl | Na2SiO3 | NaN | 413 | 20 | 323 | 12 | NaN | NaN | NaN | NaN | NaN | Calcination | 823 | 4 | NaN | NaN | NaN | NaN | NaN | NaN | NaN | NaN | NaN | NaN | NaN | NaN | NaN | NaN | NaN | NaN | NaN | NaN | 332 | 1.21 | 1.07 | 11.86 | 18.49 | 0.15 | 363.15 | 4.96 | Time-Saving and Cheap Strategy To Prepare Large Mesoporous Materials for Efficient CO2 Adsorption
278 | LS-TEPA40% | S66 | LS | DOS | P123 | Na2SiO3 | NaN | H2O | HCl | Na2SiO3 | NaN | 413 | 20 | 323 | 12 | NaN | NaN | NaN | NaN | NaN | Calcination | 823 | 4 | NaN | NaN | NaN | NaN | NaN | NaN | NaN | NaN | NaN | NaN | NaN | NaN | NaN | NaN | NaN | NaN | NaN | NaN | 340 | 1.35 | 1.21 | 13.45 | 13.69 | 0.15 | 363.15 | 3.93 | Time-Saving and Cheap Strategy To Prepare Large Mesoporous Materials for Efficient CO2 Adsorption
279 | LS-TEPA50% | S66 | LS | DOS | P123 | Na2SiO3 | NaN | H2O | HCl | Na2SiO3 | NaN | 413 | 20 | 323 | 12 | NaN | NaN | NaN | NaN | NaN | Calcination | 823 | 4 | NaN | NaN | NaN | NaN | NaN | NaN | NaN | NaN | NaN | NaN | NaN | NaN | NaN | NaN | NaN | NaN | NaN | NaN | 340 | 1.35 | 1.21 | 13.45 | 15.50 | 0.15 | 363.15 | 4.39 | Time-Saving and Cheap Strategy To Prepare Large Mesoporous Materials for Efficient CO2 Adsorption
280 | LS-TEPA60% | S66 | LS | DOS | P123 | Na2SiO3 | NaN | H2O | HCl | Na2SiO3 | NaN | 413 | 20 | 323 | 12 | NaN | NaN | NaN | NaN | NaN | Calcination | 823 | 4 | NaN | NaN | NaN | NaN | NaN | NaN | NaN | NaN | NaN | NaN | NaN | NaN | NaN | NaN | NaN | NaN | NaN | NaN | 340 | 1.35 | 1.21 | 13.45 | 17.74 | 0.15 | 363.15 | 5.18 | Time-Saving and Cheap Strategy To Prepare Large Mesoporous Materials for Efficient CO2 Adsorption
281 | LS-TEPA70% | S66 | LS | DOS | P123 | Na2SiO3 | NaN | H2O | HCl | Na2SiO3 | NaN | 413 | 20 | 323 | 12 | NaN | NaN | NaN | NaN | NaN | Calcination | 823 | 4 | NaN | NaN | NaN | NaN | NaN | NaN | NaN | NaN | NaN | NaN | NaN | NaN | NaN | NaN | NaN | NaN | NaN | NaN | 340 | 1.35 | 1.21 | 13.45 | 20.61 | 0.15 | 363.15 | 5.38 | Time-Saving and Cheap Strategy To Prepare Large Mesoporous Materials for Efficient CO2 Adsorption
282 | S/T1 | S67 | SBA-15 | SBA-15 | P123 | NaN | NaN | H2O | HCl | TEOS | NaN | NaN | NaN | 373 | 24 | NaN | NaN | NaN | 348 | 12 | Calcination | 823 | 12 | NaN | NaN | NaN | NaN | NaN | NaN | NaN | NaN | NaN | NaN | NaN | NaN | NaN | NaN | NaN | NaN | NaN | NaN | 934 | 1.45 | NaN | NaN | 19.10 | 0.0004 | 293.15 | 1.91 | Mixed polyamines promotes CO2 adsorption from air
283 | KIT-6-TEPA | S68 | KIT-6 | KIT-6 | P123 | BuOH | NaN | H2O | HCl | TEOS | NaN | 313 | 24 | 373 | 24 | NaN | NaN | NaN | 373 | 20 | Calcination | 823 | NaN | NaN | NaN | NaN | NaN | NaN | NaN | NaN | NaN | NaN | NaN | NaN | NaN | NaN | NaN | NaN | NaN | NaN | NaN | NaN | NaN | NaN | NaN | 13.21 | 0.1 | 293 | 1.88 | Carbon Dioxide Capture by Functionalized Solid Amine Sorbents with Simulated Flue Gas Conditions
284 | KIT-6-TEPA | S68 | KIT-6 | KIT-6 | P123 | BuOH | NaN | H2O | HCl | TEOS | NaN | 313 | 24 | 373 | 24 | NaN | NaN | NaN | 373 | 20 | Calcination | 823 | NaN | NaN | NaN | NaN | NaN | NaN | NaN | NaN | NaN | NaN | NaN | NaN | NaN | NaN | NaN | NaN | NaN | NaN | NaN | NaN | NaN | NaN | NaN | 13.21 | 0.1 | 303 | 2.10 | Carbon Dioxide Capture by Functionalized Solid Amine Sorbents with Simulated Flue Gas Conditions
285 | KIT-6-TEPA | S68 | KIT-6 | KIT-6 | P123 | BuOH | NaN | H2O | HCl | TEOS | NaN | 313 | 24 | 373 | 24 | NaN | NaN | NaN | 373 | 20 | Calcination | 823 | NaN | NaN | NaN | NaN | NaN | NaN | NaN | NaN | NaN | NaN | NaN | NaN | NaN | NaN | NaN | NaN | NaN | NaN | NaN | NaN | NaN | NaN | NaN | 13.21 | 0.1 | 313 | 2.29 | Carbon Dioxide Capture by Functionalized Solid Amine Sorbents with Simulated Flue Gas Conditions
286 | KIT-6-TEPA | S68 | KIT-6 | KIT-6 | P123 | BuOH | NaN | H2O | HCl | TEOS | NaN | 313 | 24 | 373 | 24 | NaN | NaN | NaN | 373 | 20 | Calcination | 823 | NaN | NaN | NaN | NaN | NaN | NaN | NaN | NaN | NaN | NaN | NaN | NaN | NaN | NaN | NaN | NaN | NaN | NaN | NaN | NaN | NaN | NaN | NaN | 13.21 | 0.1 | 323 | 2.57 | Carbon Dioxide Capture by Functionalized Solid Amine Sorbents with Simulated Flue Gas Conditions
287 | KIT-6-TEPA | S68 | KIT-6 | KIT-6 | P123 | BuOH | NaN | H2O | HCl | TEOS | NaN | 313 | 24 | 373 | 24 | NaN | NaN | NaN | 373 | 20 | Calcination | 823 | NaN | NaN | NaN | NaN | NaN | NaN | NaN | NaN | NaN | NaN | NaN | NaN | NaN | NaN | NaN | NaN | NaN | NaN | NaN | NaN | NaN | NaN | NaN | 13.21 | 0.1 | 333 | 2.85 | Carbon Dioxide Capture by Functionalized Solid Amine Sorbents with Simulated Flue Gas Conditions
288 | KIT-6-TEPA | S68 | KIT-6 | KIT-6 | P123 | BuOH | NaN | H2O | HCl | TEOS | NaN | 313 | 24 | 373 | 24 | NaN | NaN | NaN | 373 | 20 | Calcination | 823 | NaN | NaN | NaN | NaN | NaN | NaN | NaN | NaN | NaN | NaN | NaN | NaN | NaN | NaN | NaN | NaN | NaN | NaN | NaN | NaN | NaN | NaN | NaN | 13.21 | 0.1 | 353 | 2.71 | Carbon Dioxide Capture by Functionalized Solid Amine Sorbents with Simulated Flue Gas Conditions
289 | KIT-6-TEPA | S68 | KIT-6 | KIT-6 | P123 | BuOH | NaN | H2O | HCl | TEOS | NaN | 313 | 24 | 373 | 24 | NaN | NaN | NaN | 373 | 20 | Calcination | 823 | NaN | NaN | NaN | NaN | NaN | NaN | NaN | NaN | NaN | NaN | NaN | NaN | NaN | NaN | NaN | NaN | NaN | NaN | NaN | NaN | NaN | NaN | NaN | 13.21 | 1 | 293 | 2.35 | Carbon Dioxide Capture by Functionalized Solid Amine Sorbents with Simulated Flue Gas Conditions
290 | KIT-6-TEPA | S68 | KIT-6 | KIT-6 | P123 | BuOH | NaN | H2O | HCl | TEOS | NaN | 313 | 24 | 373 | 24 | NaN | NaN | NaN | 373 | 20 | Calcination | 823 | NaN | NaN | NaN | NaN | NaN | NaN | NaN | NaN | NaN | NaN | NaN | NaN | NaN | NaN | NaN | NaN | NaN | NaN | NaN | NaN | NaN | NaN | NaN | 13.21 | 1 | 303 | 2.69 | Carbon Dioxide Capture by Functionalized Solid Amine Sorbents with Simulated Flue Gas Conditions
291 | KIT-6-TEPA | S68 | KIT-6 | KIT-6 | P123 | BuOH | NaN | H2O | HCl | TEOS | NaN | 313 | 24 | 373 | 24 | NaN | NaN | NaN | 373 | 20 | Calcination | 823 | NaN | NaN | NaN | NaN | NaN | NaN | NaN | NaN | NaN | NaN | NaN | NaN | NaN | NaN | NaN | NaN | NaN | NaN | NaN | NaN | NaN | NaN | NaN | 13.21 | 1 | 313 | 3.08 | Carbon Dioxide Capture by Functionalized Solid Amine Sorbents with Simulated Flue Gas Conditions
292 | KIT-6-TEPA | S68 | KIT-6 | KIT-6 | P123 | BuOH | NaN | H2O | HCl | TEOS | NaN | 313 | 24 | 373 | 24 | NaN | NaN | NaN | 373 | 20 | Calcination | 823 | NaN | NaN | NaN | NaN | NaN | NaN | NaN | NaN | NaN | NaN | NaN | NaN | NaN | NaN | NaN | NaN | NaN | NaN | NaN | NaN | NaN | NaN | NaN | 13.21 | 1 | 323 | 3.36 | Carbon Dioxide Capture by Functionalized Solid Amine Sorbents with Simulated Flue Gas Conditions
293 | KIT-6-TEPA | S68 | KIT-6 | KIT-6 | P123 | BuOH | NaN | H2O | HCl | TEOS | NaN | 313 | 24 | 373 | 24 | NaN | NaN | NaN | 373 | 20 | Calcination | 823 | NaN | NaN | NaN | NaN | NaN | NaN | NaN | NaN | NaN | NaN | NaN | NaN | NaN | NaN | NaN | NaN | NaN | NaN | NaN | NaN | NaN | NaN | NaN | 13.21 | 1 | 333 | 3.64 | Carbon Dioxide Capture by Functionalized Solid Amine Sorbents with Simulated Flue Gas Conditions
294 | KIT-6-TEPA | S68 | KIT-6 | KIT-6 | P123 | BuOH | NaN | H2O | HCl | TEOS | NaN | 313 | 24 | 373 | 24 | NaN | NaN | NaN | 373 | 20 | Calcination | 823 | NaN | NaN | NaN | NaN | NaN | NaN | NaN | NaN | NaN | NaN | NaN | NaN | NaN | NaN | NaN | NaN | NaN | NaN | NaN | NaN | NaN | NaN | NaN | 13.21 | 1 | 353 | 3.47 | Carbon Dioxide Capture by Functionalized Solid Amine Sorbents with Simulated Flue Gas Conditions
295 | SNS-10-TEPA | S75 | SNS-10 | DOS | CTAB | n-C5H11OH | NaN | C10H21OH | NH4OH | TEOS | NaN | NaN | NaN | 393 | 0.5 | NaN | NaN | NaN | NaN | NaN | Calcination | 823 | 12 | NaN | NaN | NaN | NaN | NaN | NaN | NaN | NaN | NaN | NaN | NaN | NaN | NaN | NaN | NaN | NaN | NaN | NaN | 1420 | 2.76 | NaN | NaN |  | 0.15 | 348.15 | 3.1 | Solution-phase synthesis of two-dimensional silica nanosheets using soft templates and their applications in CO2 capture
296 | SNS-12-TEPA | S76 | SNS-12 | DOS | CTAB | n-C5H11OH | NaN | C6H13OH | NH4OH | TEOS | NaN | NaN | NaN | 393 | 0.5 | NaN | NaN | NaN | NaN | NaN | Calcination | 823 | 12 | NaN | NaN | NaN | NaN | NaN | NaN | NaN | NaN | NaN | NaN | NaN | NaN | NaN | NaN | NaN | NaN | NaN | NaN | 1140 | 1.05 | NaN | NaN |  | 0.15 | 348.15 | 2.5 | Solution-phase synthesis of two-dimensional silica nanosheets using soft templates and their applications in CO2 capture
297 | SNS-16-TEPA | S77 | SNS-16 | DOS | CTAB | n-C5H11OH | NaN | C6H13OH | NH4OH | TEOS | NaN | NaN | NaN | 393 | 0.5 | NaN | NaN | NaN | NaN | NaN | Calcination | 823 | 12 | NaN | NaN | NaN | NaN | NaN | NaN | NaN | NaN | NaN | NaN | NaN | NaN | NaN | NaN | NaN | NaN | NaN | NaN | 1030 | 1.68 | NaN | NaN |  | 0.15 | 348.15 | 3.4 | Solution-phase synthesis of two-dimensional silica nanosheets using soft templates and their applications in CO2 capture
298 | KIT-1-C-10 | S80 | KIT-1-C | KIT-1 | CTAB | H2Na2EDTA | NaN | H2O | NaOH | Na2SiO3 | NaN | NaN | NaN | 373 | 72 | NaN | NaN | NaN | 373 | 12 | Calcination | 823 | 3 | NaN | NaN | NaN | NaN | NaN | NaN | NaN | NaN | NaN | NaN | NaN | NaN | NaN | NaN | NaN | NaN | NaN | NaN | 1171 | 1.10 | NaN | 3.3 | 3.70 | 1 | 298.15 | 0.83 | Facile improvement of amine dispersion in KIT-1 with the alkyl chains template for enhanced CO2 adsorption capacity
299 | KIT-1-C-30 | S80 | KIT-1-C | KIT-1 | CTAB | H2Na2EDTA | NaN | H2O | NaOH | Na2SiO3 | NaN | NaN | NaN | 373 | 72 | NaN | NaN | NaN | 373 | 12 | Calcination | 823 | 3 | NaN | NaN | NaN | NaN | NaN | NaN | NaN | NaN | NaN | NaN | NaN | NaN | NaN | NaN | NaN | NaN | NaN | NaN | 1171 | 1.10 | NaN | 3.3 | 8.45 | 1 | 298.15 | 1.18 | Facile improvement of amine dispersion in KIT-1 with the alkyl chains template for enhanced CO2 adsorption capacity
300 | KIT-1-C-50 | S80 | KIT-1-C | KIT-1 | CTAB | H2Na2EDTA | NaN | H2O | NaOH | Na2SiO3 | NaN | NaN | NaN | 373 | 72 | NaN | NaN | NaN | 373 | 12 | Calcination | 823 | 3 | NaN | NaN | NaN | NaN | NaN | NaN | NaN | NaN | NaN | NaN | NaN | NaN | NaN | NaN | NaN | NaN | NaN | NaN | 1171 | 1.10 | NaN | 3.3 | 12.68 | 1 | 298.15 | 2.71 | Facile improvement of amine dispersion in KIT-1 with the alkyl chains template for enhanced CO2 adsorption capacity
301 | KIT-1-C-60 | S80 | KIT-1-C | KIT-1 | CTAB | H2Na2EDTA | NaN | H2O | NaOH | Na2SiO3 | NaN | NaN | NaN | 373 | 72 | NaN | NaN | NaN | 373 | 12 | Calcination | 823 | 3 | NaN | NaN | NaN | NaN | NaN | NaN | NaN | NaN | NaN | NaN | NaN | NaN | NaN | NaN | NaN | NaN | NaN | NaN | 1171 | 1.10 | NaN | 3.3 | 15.06 | 1 | 298.15 | 3.60 | Facile improvement of amine dispersion in KIT-1 with the alkyl chains template for enhanced CO2 adsorption capacity
302 | SBA-TEPA(50) | S85 | SBA-15 | SBA-15 | P123 | NaN | NaN | NaN | HCl | TEOS | NaN | 313 | 20 | 383 | 24 | NaN | NaN | NaN | NaN | NaN | Calcination | 823 | 5 | NaN | NaN | NaN | NaN | NaN | NaN | NaN | NaN | NaN | NaN | NaN | NaN | NaN | NaN | NaN | NaN | NaN | NaN | 587 | 0.96 | NaN | 8.5 | 15.4 | 1 | 298.15 | 2.22 | CO2 adsorption performance of amino-functionalized SBA-15 under post-combustion conditions
303 | SBA-TEPA(10) | S85 | SBA-15 | SBA-15 | P123 | NaN | NaN | NaN | HCl | TEOS | NaN | 313 | 20 | 383 | 24 | NaN | NaN | NaN | NaN | NaN | Calcination | 823 | 5 | NaN | NaN | NaN | NaN | NaN | NaN | NaN | NaN | NaN | NaN | NaN | NaN | NaN | NaN | NaN | NaN | NaN | NaN | 587 | 0.96 | NaN | 8.5 | 3.6 | 1 | 318.15 | 0.45 | CO2 adsorption performance of amino-functionalized SBA-15 under post-combustion conditions
304 | SBA-TEPA(30) | S85 | SBA-15 | SBA-15 | P123 | NaN | NaN | NaN | HCl | TEOS | NaN | 313 | 20 | 383 | 24 | NaN | NaN | NaN | NaN | NaN | Calcination | 823 | 5 | NaN | NaN | NaN | NaN | NaN | NaN | NaN | NaN | NaN | NaN | NaN | NaN | NaN | NaN | NaN | NaN | NaN | NaN | 587 | 0.96 | NaN | 8.5 | 8.9 | 1 | 318.15 | 1.60 | CO2 adsorption performance of amino-functionalized SBA-15 under post-combustion conditions
305 | SBA-TEPA(50) | S85 | SBA-15 | SBA-15 | P123 | NaN | NaN | NaN | HCl | TEOS | NaN | 313 | 20 | 383 | 24 | NaN | NaN | NaN | NaN | NaN | Calcination | 823 | 5 | NaN | NaN | NaN | NaN | NaN | NaN | NaN | NaN | NaN | NaN | NaN | NaN | NaN | NaN | NaN | NaN | NaN | NaN | 587 | 0.96 | NaN | 8.5 | 15.4 | 1 | 318.15 | 2.58 | CO2 adsorption performance of amino-functionalized SBA-15 under post-combustion conditions
306 | SBA-TEPA(70) | S85 | SBA-15 | SBA-15 | P123 | NaN | NaN | NaN | HCl | TEOS | NaN | 313 | 20 | 383 | 24 | NaN | NaN | NaN | NaN | NaN | Calcination | 823 | 5 | NaN | NaN | NaN | NaN | NaN | NaN | NaN | NaN | NaN | NaN | NaN | NaN | NaN | NaN | NaN | NaN | NaN | NaN | 587 | 0.96 | NaN | 8.5 | 20.8 | 1 | 318.15 | 2.51 | CO2 adsorption performance of amino-functionalized SBA-15 under post-combustion conditions
307 | SBA-TEPA(10) | S85 | SBA-15 | SBA-15 | P123 | NaN | NaN | NaN | HCl | TEOS | NaN | 313 | 20 | 383 | 24 | NaN | NaN | NaN | NaN | NaN | Calcination | 823 | 5 | NaN | NaN | NaN | NaN | NaN | NaN | NaN | NaN | NaN | NaN | NaN | NaN | NaN | NaN | NaN | NaN | NaN | NaN | 587 | 0.96 | NaN | 8.5 | 3.6 | 0.15 | 318.15 | 0.21 | CO2 adsorption performance of amino-functionalized SBA-15 under post-combustion conditions
308 | SBA-TEPA(30) | S85 | SBA-15 | SBA-15 | P123 | NaN | NaN | NaN | HCl | TEOS | NaN | 313 | 20 | 383 | 24 | NaN | NaN | NaN | NaN | NaN | Calcination | 823 | 5 | NaN | NaN | NaN | NaN | NaN | NaN | NaN | NaN | NaN | NaN | NaN | NaN | NaN | NaN | NaN | NaN | NaN | NaN | 587 | 0.96 | NaN | 8.5 | 8.9 | 0.15 | 318.15 | 1.26 | CO2 adsorption performance of amino-functionalized SBA-15 under post-combustion conditions
309 | SBA-TEPA(50) | S85 | SBA-15 | SBA-15 | P123 | NaN | NaN | NaN | HCl | TEOS | NaN | 313 | 20 | 383 | 24 | NaN | NaN | NaN | NaN | NaN | Calcination | 823 | 5 | NaN | NaN | NaN | NaN | NaN | NaN | NaN | NaN | NaN | NaN | NaN | NaN | NaN | NaN | NaN | NaN | NaN | NaN | 587 | 0.96 | NaN | 8.5 | 15.4 | 0.15 | 318.15 | 2.28 | CO2 adsorption performance of amino-functionalized SBA-15 under post-combustion conditions
310 | SBA-TEPA(70) | S85 | SBA-15 | SBA-15 | P123 | NaN | NaN | NaN | HCl | TEOS | NaN | 313 | 20 | 383 | 24 | NaN | NaN | NaN | NaN | NaN | Calcination | 823 | 5 | NaN | NaN | NaN | NaN | NaN | NaN | NaN | NaN | NaN | NaN | NaN | NaN | NaN | NaN | NaN | NaN | NaN | NaN | 587 | 0.96 | NaN | 8.5 | 20.8 | 0.15 | 318.15 | 2.61 | CO2 adsorption performance of amino-functionalized SBA-15 under post-combustion conditions
311 | SBA-15/T50 | S86 | SBA-15-C | SBA-15 | P123 | NaN | NaN | H2O | HCl | TEOS | NaN | 313 | 20 | 373 | 48 | NaN | NaN | NaN | 353 | 12 | Calcination | 823 | 5 | NaN | NaN | NaN | NaN | NaN | NaN | NaN | NaN | NaN | NaN | NaN | NaN | NaN | NaN | NaN | NaN | NaN | NaN | 1099 | 1.84 | NaN | 6.5 | 13.21 | 1 | 348.15 | 3.56 | Carbon Dioxide Adsorption on Amine-Impregnated Mesoporous SBA-15 Sorbents: Experimental and Kinetics Study
312 | SBA-15/T60 | S86 | SBA-15-C | SBA-15 | P123 | NaN | NaN | H2O | HCl | TEOS | NaN | 313 | 20 | 373 | 48 | NaN | NaN | NaN | 353 | 12 | Calcination | 823 | 5 | NaN | NaN | NaN | NaN | NaN | NaN | NaN | NaN | NaN | NaN | NaN | NaN | NaN | NaN | NaN | NaN | NaN | NaN | 1099 | 1.84 | NaN | 6.5 | 15.85 | 1 | 348.15 | 4.49 | Carbon Dioxide Adsorption on Amine-Impregnated Mesoporous SBA-15 Sorbents: Experimental and Kinetics Study
313 | SBA-15/T70 | S86 | SBA-15-C | SBA-15 | P123 | NaN | NaN | H2O | HCl | TEOS | NaN | 313 | 20 | 373 | 48 | NaN | NaN | NaN | 353 | 12 | Calcination | 823 | 5 | NaN | NaN | NaN | NaN | NaN | NaN | NaN | NaN | NaN | NaN | NaN | NaN | NaN | NaN | NaN | NaN | NaN | NaN | 1099 | 1.84 | NaN | 6.5 | 18.49 | 1 | 348.15 | 4.55 | Carbon Dioxide Adsorption on Amine-Impregnated Mesoporous SBA-15 Sorbents: Experimental and Kinetics Study
314 | 10wt.% TEPA Si-MCM-41 | S87 | Si-MCM-41 | MCM-41 | CTAB | NaN | NaN | H2O | H2SO4 | Na2SiO3 | 10 | 373 | 192 | NaN | NaN | NaN | NaN | NaN | 393 | 24 | Calcination | 823 | 6 | N2 | NaN | NaN | NaN | NaN | NaN | NaN | NaN | NaN | NaN | NaN | NaN | NaN | NaN | NaN | NaN | NaN | NaN | 993 | 1.00 | NaN | 3.1 | 2.64 | 1 | 298.15 | 0.86 | Adsorption behavior of tetraethylenepentamine-functionalized Si-MCM-41 for CO 2 adsorption
315 | 20wt.% TEPA Si-MCM-41 | S87 | Si-MCM-41 | MCM-41 | CTAB | NaN | NaN | H2O | H2SO4 | Na2SiO3 | 10 | 373 | 192 | NaN | NaN | NaN | NaN | NaN | 393 | 24 | Calcination | 823 | 6 | N2 | NaN | NaN | NaN | NaN | NaN | NaN | NaN | NaN | NaN | NaN | NaN | NaN | NaN | NaN | NaN | NaN | NaN | 993 | 1.00 | NaN | 3.1 | 5.28 | 1 | 298.15 | 0.92 | Adsorption behavior of tetraethylenepentamine-functionalized Si-MCM-41 for CO 2 adsorption
316 | 30wt.% TEPA Si-MCM-41 | S87 | Si-MCM-41 | MCM-41 | CTAB | NaN | NaN | H2O | H2SO4 | Na2SiO3 | 10 | 373 | 192 | NaN | NaN | NaN | NaN | NaN | 393 | 24 | Calcination | 823 | 6 | N2 | NaN | NaN | NaN | NaN | NaN | NaN | NaN | NaN | NaN | NaN | NaN | NaN | NaN | NaN | NaN | NaN | NaN | 993 | 1.00 | NaN | 3.1 | 7.92 | 1 | 298.15 | 0.99 | Adsorption behavior of tetraethylenepentamine-functionalized Si-MCM-41 for CO 2 adsorption
317 | 40wt.% TEPA Si-MCM-41 | S87 | Si-MCM-41 | MCM-41 | CTAB | NaN | NaN | H2O | H2SO4 | Na2SiO3 | 10 | 373 | 192 | NaN | NaN | NaN | NaN | NaN | 393 | 24 | Calcination | 823 | 6 | N2 | NaN | NaN | NaN | NaN | NaN | NaN | NaN | NaN | NaN | NaN | NaN | NaN | NaN | NaN | NaN | NaN | NaN | 993 | 1.00 | NaN | 3.1 | 10.56 | 1 | 298.15 | 1.04 | Adsorption behavior of tetraethylenepentamine-functionalized Si-MCM-41 for CO 2 adsorption
318 | 50wt.% TEPA Si-MCM-41 | S87 | Si-MCM-41 | MCM-41 | CTAB | NaN | NaN | H2O | H2SO4 | Na2SiO3 | 10 | 373 | 192 | NaN | NaN | NaN | NaN | NaN | 393 | 24 | Calcination | 823 | 6 | N2 | NaN | NaN | NaN | NaN | NaN | NaN | NaN | NaN | NaN | NaN | NaN | NaN | NaN | NaN | NaN | NaN | NaN | 993 | 1.00 | NaN | 3.1 | 13.21 | 1 | 298.15 | 1.24 | Adsorption behavior of tetraethylenepentamine-functionalized Si-MCM-41 for CO 2 adsorption
319 | 50wt.% TEPA Si-MCM-41 | S87 | Si-MCM-41 | MCM-41 | CTAB | NaN | NaN | H2O | H2SO4 | Na2SiO3 | 10 | 373 | 192 | NaN | NaN | NaN | NaN | NaN | 393 | 24 | Calcination | 823 | 6 | N2 | NaN | NaN | NaN | NaN | NaN | NaN | NaN | NaN | NaN | NaN | NaN | NaN | NaN | NaN | NaN | NaN | NaN | 993 | 1.00 | NaN | 3.1 | 13.21 | 1 | 323.15 | 1.27 | Adsorption behavior of tetraethylenepentamine-functionalized Si-MCM-41 for CO 2 adsorption
320 | 50wt.% TEPA Si-MCM-41 | S87 | Si-MCM-41 | MCM-41 | CTAB | NaN | NaN | H2O | H2SO4 | Na2SiO3 | 10 | 373 | 192 | NaN | NaN | NaN | NaN | NaN | 393 | 24 | Calcination | 823 | 6 | N2 | NaN | NaN | NaN | NaN | NaN | NaN | NaN | NaN | NaN | NaN | NaN | NaN | NaN | NaN | NaN | NaN | NaN | 993 | 1.00 | NaN | 3.1 | 13.21 | 1 | 348.15 | 1.29 | Adsorption behavior of tetraethylenepentamine-functionalized Si-MCM-41 for CO 2 adsorption
321 | 50wt.% TEPA Si-MCM-41 | S87 | Si-MCM-41 | MCM-41 | CTAB | NaN | NaN | H2O | H2SO4 | Na2SiO3 | 10 | 373 | 192 | NaN | NaN | NaN | NaN | NaN | 393 | 24 | Calcination | 823 | 6 | N2 | NaN | NaN | NaN | NaN | NaN | NaN | NaN | NaN | NaN | NaN | NaN | NaN | NaN | NaN | NaN | NaN | NaN | 993 | 1.00 | NaN | 3.1 | 13.21 | 1 | 373.15 | 1.60 | Adsorption behavior of tetraethylenepentamine-functionalized Si-MCM-41 for CO 2 adsorption
322 | SBA-16-10 | S88 | SBA-16 | SBA-16 | F127 | BuOH | NaN | H2O | HCl | TEOS | NaN | 373 | 24 | NaN | NaN | NaN | NaN | NaN | NaN | NaN | Calcination | 823 | 6 | Air | NaN | NaN | NaN | NaN | NaN | NaN | NaN | NaN | NaN | NaN | NaN | NaN | NaN | NaN | NaN | NaN | NaN | 810 | 0.48 | NaN | 3.28 | 2.11 | 0.10 | 333.15 | 0.71 | Dynamic Performance of CO2 Adsorption with Amine-Modified SBA-16
323 | SBA-16-20 | S88 | SBA-16 | SBA-16 | F127 | BuOH | NaN | H2O | HCl | TEOS | NaN | 373 | 24 | NaN | NaN | NaN | NaN | NaN | NaN | NaN | Calcination | 823 | 6 | Air | NaN | NaN | NaN | NaN | NaN | NaN | NaN | NaN | NaN | NaN | NaN | NaN | NaN | NaN | NaN | NaN | NaN | 810 | 0.48 | NaN | 3.28 | 4.75 | 0.10 | 333.15 | 0.88 | Dynamic Performance of CO2 Adsorption with Amine-Modified SBA-16
324 | SBA-16-30 | S88 | SBA-16 | SBA-16 | F127 | BuOH | NaN | H2O | HCl | TEOS | NaN | 373 | 24 | NaN | NaN | NaN | NaN | NaN | NaN | NaN | Calcination | 823 | 6 | Air | NaN | NaN | NaN | NaN | NaN | NaN | NaN | NaN | NaN | NaN | NaN | NaN | NaN | NaN | NaN | NaN | NaN | 810 | 0.48 | NaN | 3.28 | 7.40 | 0.10 | 333.15 | 0.97 | Dynamic Performance of CO2 Adsorption with Amine-Modified SBA-16
325 | 20TEPA/SBA-15 | S90 | SBA-15 | SBA-15 | P123 | NaN | NaN | H2O | HCl | TEOS | NaN | 313 | 24 | 403 | 24 | NaN | NaN | NaN | 383 | 24 | Calcination | 823 | 6 | NaN | NaN | NaN | NaN | NaN | NaN | NaN | NaN | NaN | NaN | NaN | NaN | NaN | NaN | NaN | NaN | NaN | NaN | 535 | 1.14 | NaN | 10 | 7.47 | 0.0004 | 303.15 | 0.16 | Probing the Morphology and Mobility of Amines in Porous Silica CO2 Sorbents by 1H T 1-T 2 Relaxation Correlation NMR
326 | 45TEPA/SBA-15 | S90 | SBA-15 | SBA-15 | P123 | NaN | NaN | H2O | HCl | TEOS | NaN | 313 | 24 | 403 | 24 | NaN | NaN | NaN | 383 | 24 | Calcination | 823 | 6 | NaN | NaN | NaN | NaN | NaN | NaN | NaN | NaN | NaN | NaN | NaN | NaN | NaN | NaN | NaN | NaN | NaN | NaN | 535 | 1.14 | NaN | 10 | 16.55 | 0.0004 | 303.15 | 1.30 | Probing the Morphology and Mobility of Amines in Porous Silica CO2 Sorbents by 1H T 1-T 2 Relaxation Correlation NMR
327 | 70TEPA/SBA-15 | S90 | SBA-15 | SBA-15 | P123 | NaN | NaN | H2O | HCl | TEOS | NaN | 313 | 24 | 403 | 24 | NaN | NaN | NaN | 383 | 24 | Calcination | 823 | 6 | NaN | NaN | NaN | NaN | NaN | NaN | NaN | NaN | NaN | NaN | NaN | NaN | NaN | NaN | NaN | NaN | NaN | NaN | 535 | 1.14 | NaN | 10 | 25.28 | 0.0004 | 303.15 | 3.07 | Probing the Morphology and Mobility of Amines in Porous Silica CO2 Sorbents by 1H T 1-T 2 Relaxation Correlation NMR
328 | TEPA-MSFas-0.6 | S92 | MSFas | MSF | P123 | NH4F | TMB | H2O | HCl | TEOS | NaN | 313 | 20 | 373 | 24 | NaN | NaN | NaN | NaN | NaN | Calcination | 823 | 6 | NaN | NaN | NaN | NaN | NaN | NaN | NaN | NaN | NaN | NaN | NaN | NaN | NaN | NaN | NaN | NaN | NaN | NaN | 54 | 0.4 | NaN | NaN | 0.56 | 0.15 | 348.15 | 0.1 | Highly Stable Amine-modified Mesoporous Silica Materials for Efficient CO2 Capture
329 | TEPA-MSFas-7.5 | S92 | MSFas | MSF | P123 | NH4F | TMB | H2O | HCl | TEOS | NaN | 313 | 20 | 373 | 24 | NaN | NaN | NaN | NaN | NaN | Calcination | 823 | 6 | NaN | NaN | NaN | NaN | NaN | NaN | NaN | NaN | NaN | NaN | NaN | NaN | NaN | NaN | NaN | NaN | NaN | NaN | 54 | 0.4 | NaN | NaN | 7.30 | 0.15 | 348.15 | 1.2 | Highly Stable Amine-modified Mesoporous Silica Materials for Efficient CO2 Capture
330 | TEPA-MSFas-8.9 | S92 | MSFas | MSF | P123 | NH4F | TMB | H2O | HCl | TEOS | NaN | 313 | 20 | 373 | 24 | NaN | NaN | NaN | NaN | NaN | Calcination | 823 | 6 | NaN | NaN | NaN | NaN | NaN | NaN | NaN | NaN | NaN | NaN | NaN | NaN | NaN | NaN | NaN | NaN | NaN | NaN | 54 | 0.4 | NaN | NaN | 8.87 | 0.15 | 348.15 | 1.9 | Highly Stable Amine-modified Mesoporous Silica Materials for Efficient CO2 Capture
331 | TEPA-MSFas-13.7 | S92 | MSFas | MSF | P123 | NH4F | TMB | H2O | HCl | TEOS | NaN | 313 | 20 | 373 | 24 | NaN | NaN | NaN | NaN | NaN | Calcination | 823 | 6 | NaN | NaN | NaN | NaN | NaN | NaN | NaN | NaN | NaN | NaN | NaN | NaN | NaN | NaN | NaN | NaN | NaN | NaN | 54 | 0.4 | NaN | NaN | 13.59 | 0.15 | 348.15 | 3.3 | Highly Stable Amine-modified Mesoporous Silica Materials for Efficient CO2 Capture
332 | TEPA-MSFas-18.1 | S92 | MSFas | MSF | P123 | NH4F | TMB | H2O | HCl | TEOS | NaN | 313 | 20 | 373 | 24 | NaN | NaN | NaN | NaN | NaN | Calcination | 823 | 6 | NaN | NaN | NaN | NaN | NaN | NaN | NaN | NaN | NaN | NaN | NaN | NaN | NaN | NaN | NaN | NaN | NaN | NaN | 54 | 0.4 | NaN | NaN | 18.00 | 0.15 | 348.15 | 4.5 | Highly Stable Amine-modified Mesoporous Silica Materials for Efficient CO2 Capture
333 | SBA-15-TEPA-20 | S93 | SBA-15 | SBA-15 | P123 | NaN | NaN | H2O | HCl | TEOS | NaN | 318 | 20 | 353 | 48 | NaN | NaN | NaN | 353 | 48 | Calcination | 873 | 4 | Air | NaN | NaN | NaN | NaN | NaN | NaN | NaN | NaN | NaN | NaN | NaN | NaN | NaN | NaN | NaN | NaN | NaN | 911 | 0.96 | NaN | 7.6 | 3.43 | 1 | 298.15 | 1.32 | Improvement of adsorbent materials for CO2 capture by amine functionalized mesoporous silica with worm-hole framework structure
334 | SBA-15-TEPA-30 | S93 | SBA-15 | SBA-15 | P123 | NaN | NaN | H2O | HCl | TEOS | NaN | 318 | 20 | 353 | 48 | NaN | NaN | NaN | 353 | 48 | Calcination | 873 | 4 | Air | NaN | NaN | NaN | NaN | NaN | NaN | NaN | NaN | NaN | NaN | NaN | NaN | NaN | NaN | NaN | NaN | NaN | 911 | 0.96 | NaN | 7.6 | 5.55 | 1 | 298.15 | 1.94 | Improvement of adsorbent materials for CO2 capture by amine functionalized mesoporous silica with worm-hole framework structure
335 | SBA-15-TEPA-50 | S93 | SBA-15 | SBA-15 | P123 | NaN | NaN | H2O | HCl | TEOS | NaN | 318 | 20 | 353 | 48 | NaN | NaN | NaN | 353 | 48 | Calcination | 873 | 4 | Air | NaN | NaN | NaN | NaN | NaN | NaN | NaN | NaN | NaN | NaN | NaN | NaN | NaN | NaN | NaN | NaN | NaN | 911 | 0.96 | NaN | 7.6 | 9.77 | 1 | 298.15 | 1.71 | Improvement of adsorbent materials for CO2 capture by amine functionalized mesoporous silica with worm-hole framework structure
336 | SBA-15-TEPA-70 | S93 | SBA-15 | SBA-15 | P123 | NaN | NaN | H2O | HCl | TEOS | NaN | 318 | 20 | 353 | 48 | NaN | NaN | NaN | 353 | 48 | Calcination | 873 | 4 | Air | NaN | NaN | NaN | NaN | NaN | NaN | NaN | NaN | NaN | NaN | NaN | NaN | NaN | NaN | NaN | NaN | NaN | 911 | 0.96 | NaN | 7.6 | 14.00 | 1 | 298.15 | 1.49 | Improvement of adsorbent materials for CO2 capture by amine functionalized mesoporous silica with worm-hole framework structure
337 | 25MSU-J-TEPA-20 | S94 | 25MSU-J | MSU | D2000 | EtOH | NaN | H2O | NaN | TEOS | NaN | NaN | NaN | 298 | 20 | NaN | NaN | NaN | NaN | NaN | Calcination | 873 | 4 | Air | NaN | NaN | NaN | NaN | NaN | NaN | NaN | NaN | NaN | NaN | NaN | NaN | NaN | NaN | NaN | NaN | NaN | 835 | 1.14 | NaN | 5.4 | 5.28 | 1 | 298.15 | 3.17 | Improvement of adsorbent materials for CO2 capture by amine functionalized mesoporous silica with worm-hole framework structure
338 | 25MSU-J-TEPA-30 | S94 | 25MSU-J | MSU | D2000 | EtOH | NaN | H2O | NaN | TEOS | NaN | NaN | NaN | 298 | 20 | NaN | NaN | NaN | NaN | NaN | Calcination | 873 | 4 | Air | NaN | NaN | NaN | NaN | NaN | NaN | NaN | NaN | NaN | NaN | NaN | NaN | NaN | NaN | NaN | NaN | NaN | 835 | 1.14 | NaN | 5.4 | 6.60 | 1 | 298.15 | 2.39 | Improvement of adsorbent materials for CO2 capture by amine functionalized mesoporous silica with worm-hole framework structure
339 | 25MSU-J-TEPA-50 | S94 | 25MSU-J | MSU | D2000 | EtOH | NaN | H2O | NaN | TEOS | NaN | NaN | NaN | 298 | 20 | NaN | NaN | NaN | NaN | NaN | Calcination | 873 | 4 | Air | NaN | NaN | NaN | NaN | NaN | NaN | NaN | NaN | NaN | NaN | NaN | NaN | NaN | NaN | NaN | NaN | NaN | 835 | 1.14 | NaN | 5.4 | 10.04 | 1 | 298.15 | 1.99 | Improvement of adsorbent materials for CO2 capture by amine functionalized mesoporous silica with worm-hole framework structure
340 | 25MSU-J-TEPA-70 | S94 | 25MSU-J | MSU | D2000 | EtOH | NaN | H2O | NaN | TEOS | NaN | NaN | NaN | 298 | 20 | NaN | NaN | NaN | NaN | NaN | Calcination | 873 | 4 | Air | NaN | NaN | NaN | NaN | NaN | NaN | NaN | NaN | NaN | NaN | NaN | NaN | NaN | NaN | NaN | NaN | NaN | 835 | 1.14 | NaN | 5.4 | 11.88 | 1 | 298.15 | 1.65 | Improvement of adsorbent materials for CO2 capture by amine functionalized mesoporous silica with worm-hole framework structure
341 | 45MSU-J-TEPA-20 | S95 | 45MSU-J | MSU | D2000 | EtOH | NaN | H2O | NaN | TEOS | NaN | NaN | NaN | 318 | 20 | NaN | NaN | NaN | NaN | NaN | Calcination | 873 | 4 | Air | NaN | NaN | NaN | NaN | NaN | NaN | NaN | NaN | NaN | NaN | NaN | NaN | NaN | NaN | NaN | NaN | NaN | 747 | 1.37 | NaN | 14.5 | 3.17 | 1 | 298.15 | 1.94 | Improvement of adsorbent materials for CO2 capture by amine functionalized mesoporous silica with worm-hole framework structure
342 | 45MSU-J-TEPA-30 | S95 | 45MSU-J | MSU | D2000 | EtOH | NaN | H2O | NaN | TEOS | NaN | NaN | NaN | 318 | 20 | NaN | NaN | NaN | NaN | NaN | Calcination | 873 | 4 | Air | NaN | NaN | NaN | NaN | NaN | NaN | NaN | NaN | NaN | NaN | NaN | NaN | NaN | NaN | NaN | NaN | NaN | 747 | 1.37 | NaN | 14.5 | 4.23 | 1 | 298.15 | 2.83 | Improvement of adsorbent materials for CO2 capture by amine functionalized mesoporous silica with worm-hole framework structure
343 | 45MSU-J-TEPA-50 | S95 | 45MSU-J | MSU | D2000 | EtOH | NaN | H2O | NaN | TEOS | NaN | NaN | NaN | 318 | 20 | NaN | NaN | NaN | NaN | NaN | Calcination | 873 | 4 | Air | NaN | NaN | NaN | NaN | NaN | NaN | NaN | NaN | NaN | NaN | NaN | NaN | NaN | NaN | NaN | NaN | NaN | 747 | 1.37 | NaN | 14.5 | 9.51 | 1 | 298.15 | 3.05 | Improvement of adsorbent materials for CO2 capture by amine functionalized mesoporous silica with worm-hole framework structure
344 | 45MSU-J-TEPA-70 | S95 | 45MSU-J | MSU | D2000 | EtOH | NaN | H2O | NaN | TEOS | NaN | NaN | NaN | 318 | 20 | NaN | NaN | NaN | NaN | NaN | Calcination | 873 | 4 | Air | NaN | NaN | NaN | NaN | NaN | NaN | NaN | NaN | NaN | NaN | NaN | NaN | NaN | NaN | NaN | NaN | NaN | 747 | 1.37 | NaN | 14.5 | 11.62 | 1 | 298.15 | 3.51 | Improvement of adsorbent materials for CO2 capture by amine functionalized mesoporous silica with worm-hole framework structure
345 | ZK-TEPA-50 | S32 | ZSM-5/KIT-6 | KIT-6 | P123 | BuOH | NaN | H2O | HCl | NaN | NaN | 308 | 1 | NaN | NaN | NaN | NaN | NaN | NaN | NaN | Calcination | NaN | NaN | NaN | NaN | NaN | NaN | NaN | ZSM-5 | NaN | 373 | 24 | NaN | NaN | NaN | 373 | 24 | Calcination | 823 | 6 | 5 | NaN | NaN | NaN | NaN | 12.06 | 0.15 | 333.15 | 4.27 | Adsorption of carbon dioxide by a novel amine impregnated ZSM-5/KIT-6 composite
346 | ZK-TEPA-60 | S32 | ZSM-5/KIT-6 | KIT-6 | P123 | BuOH | NaN | H2O | HCl | NaN | NaN | 308 | 1 | NaN | NaN | NaN | NaN | NaN | NaN | NaN | Calcination | NaN | NaN | NaN | NaN | NaN | NaN | NaN | ZSM-5 | NaN | 373 | 24 | NaN | NaN | NaN | 373 | 24 | Calcination | 823 | 6 | 5 | NaN | NaN | NaN | NaN | 14.03 | 0.15 | 333.15 | 5.32 | Adsorption of carbon dioxide by a novel amine impregnated ZSM-5/KIT-6 composite
347 | ZK-TEPA-70 | S32 | ZSM-5/KIT-6 | KIT-6 | P123 | BuOH | NaN | H2O | HCl | NaN | NaN | 308 | 1 | NaN | NaN | NaN | NaN | NaN | NaN | NaN | Calcination | NaN | NaN | NaN | NaN | NaN | NaN | NaN | ZSM-5 | NaN | 373 | 24 | NaN | NaN | NaN | 373 | 24 | Calcination | 823 | 6 | 5 | NaN | NaN | NaN | NaN | 16.19 | 0.15 | 333.15 | 4.85 | Adsorption of carbon dioxide by a novel amine impregnated ZSM-5/KIT-6 composite
348 | ZK-TEPA-80 | S32 | ZSM-5/KIT-6 | KIT-6 | P123 | BuOH | NaN | H2O | HCl | NaN | NaN | 308 | 1 | NaN | NaN | NaN | NaN | NaN | NaN | NaN | Calcination | NaN | NaN | NaN | NaN | NaN | NaN | NaN | ZSM-5 | NaN | 373 | 24 | NaN | NaN | NaN | 373 | 24 | Calcination | 823 | 6 | 5 | NaN | NaN | NaN | NaN | 20.46 | 0.15 | 333.15 | 4.76 | Adsorption of carbon dioxide by a novel amine impregnated ZSM-5/KIT-6 composite
349 | ZK-TEPA-60 | S32 | ZSM-5/KIT-6 | KIT-6 | P123 | BuOH | NaN | H2O | HCl | NaN | NaN | 308 | 1 | NaN | NaN | NaN | NaN | NaN | NaN | NaN | Calcination | NaN | NaN | NaN | NaN | NaN | NaN | NaN | ZSM-5 | NaN | 373 | 24 | NaN | NaN | NaN | 373 | 24 | Calcination | 823 | 6 | 5 | NaN | NaN | NaN | NaN | 14.03 | 0.15 | 303.15 | 4.45 | Adsorption of carbon dioxide by a novel amine impregnated ZSM-5/KIT-6 composite
350 | ZK-TEPA-60 | S32 | ZSM-5/KIT-6 | KIT-6 | P123 | BuOH | NaN | H2O | HCl | NaN | NaN | 308 | 1 | NaN | NaN | NaN | NaN | NaN | NaN | NaN | Calcination | NaN | NaN | NaN | NaN | NaN | NaN | NaN | ZSM-5 | NaN | 373 | 24 | NaN | NaN | NaN | 373 | 24 | Calcination | 823 | 6 | 5 | NaN | NaN | NaN | NaN | 14.03 | 0.15 | 318.15 | 4.55 | Adsorption of carbon dioxide by a novel amine impregnated ZSM-5/KIT-6 composite
351 | ZK-TEPA-60 | S32 | ZSM-5/KIT-6 | KIT-6 | P123 | BuOH | NaN | H2O | HCl | NaN | NaN | 308 | 1 | NaN | NaN | NaN | NaN | NaN | NaN | NaN | Calcination | NaN | NaN | NaN | NaN | NaN | NaN | NaN | ZSM-5 | NaN | 373 | 24 | NaN | NaN | NaN | 373 | 24 | Calcination | 823 | 6 | 5 | NaN | NaN | NaN | NaN | 14.03 | 0.15 | 363.15 | 4.66 | Adsorption of carbon dioxide by a novel amine impregnated ZSM-5/KIT-6 composite
352 | ZK-TEPA-60 | S32 | ZSM-5/KIT-6 | KIT-6 | P123 | BuOH | NaN | H2O | HCl | NaN | NaN | 308 | 1 | NaN | NaN | NaN | NaN | NaN | NaN | NaN | Calcination | NaN | NaN | NaN | NaN | NaN | NaN | NaN | ZSM-5 | NaN | 373 | 24 | NaN | NaN | NaN | 373 | 24 | Calcination | 823 | 6 | 5 | NaN | NaN | NaN | NaN | 14.03 | 0.15 | 348.15 | 4.86 | Adsorption of carbon dioxide by a novel amine impregnated ZSM-5/KIT-6 composite
353 | KCC-1-TEPA | S53 | KCC-1 | KCC-1 | NaN | NaN | NaN | NaN | NaN | NaN | NaN | NaN | NaN | NaN | NaN | NaN | NaN | NaN | NaN | NaN | Calcination | NaN | NaN | NaN | NaN | NaN | NaN | NaN | NaN | NaN | NaN | NaN | NaN | NaN | NaN | NaN | NaN | NaN | NaN | NaN | NaN | 582 | 0.85 | NaN | NaN | 9.37 | 0.15 | 323.15 | 2.59 | Design of CO2 sorbents using functionalized fibrous nanosilica (KCC-1): insights into the effect of the silica morphology (KCC-1 vs. MCM-41)
354 | TEPA-10-MCM-41 | S57 | MCM-41 | MCM-41 | CTAB | NaN | NaN | NaN | NaN | TEOS | NaN | NaN | NaN | NaN | NaN | NaN | NaN | NaN | NaN | NaN | Calcination | NaN | NaN | NaN | NaN | NaN | NaN | NaN | NaN | NaN | NaN | NaN | NaN | NaN | NaN | NaN | NaN | NaN | NaN | NaN | NaN | 865 | NaN | NaN | 4.64 | 2.90 | 0.1 | 308.15 | 0.96 | CO2 adsorption performance of different amine-based siliceous MCM-41 materials
355 | TEPA-20-MCM-41 | S57 | MCM-41 | MCM-41 | CTAB | NaN | NaN | NaN | NaN | TEOS | NaN | NaN | NaN | NaN | NaN | NaN | NaN | NaN | NaN | NaN | Calcination | NaN | NaN | NaN | NaN | NaN | NaN | NaN | NaN | NaN | NaN | NaN | NaN | NaN | NaN | NaN | NaN | NaN | NaN | NaN | NaN | 865 | NaN | NaN | 4.64 | 4.75 | 0.1 | 308.15 | 1.55 | CO2 adsorption performance of different amine-based siliceous MCM-41 materials
356 | TEPA-40-MCM-41 | S57 | MCM-41 | MCM-41 | CTAB | NaN | NaN | NaN | NaN | TEOS | NaN | NaN | NaN | NaN | NaN | NaN | NaN | NaN | NaN | NaN | Calcination | NaN | NaN | NaN | NaN | NaN | NaN | NaN | NaN | NaN | NaN | NaN | NaN | NaN | NaN | NaN | NaN | NaN | NaN | NaN | NaN | 865 | NaN | NaN | 4.64 | 7.13 | 0.1 | 308.15 | 1.96 | CO2 adsorption performance of different amine-based siliceous MCM-41 materials
357 | TEPA-45-MCM-41 | S57 | MCM-41 | MCM-41 | CTAB | NaN | NaN | NaN | NaN | TEOS | NaN | NaN | NaN | NaN | NaN | NaN | NaN | NaN | NaN | NaN | Calcination | NaN | NaN | NaN | NaN | NaN | NaN | NaN | NaN | NaN | NaN | NaN | NaN | NaN | NaN | NaN | NaN | NaN | NaN | NaN | NaN | 865 | NaN | NaN | 4.64 | 8.72 | 0.1 | 308.15 | 1.80 | CO2 adsorption performance of different amine-based siliceous MCM-41 materials
358 | TEPA-50-MCM-41 | S57 | MCM-41 | MCM-41 | CTAB | NaN | NaN | NaN | NaN | TEOS | NaN | NaN | NaN | NaN | NaN | NaN | NaN | NaN | NaN | NaN | Calcination | NaN | NaN | NaN | NaN | NaN | NaN | NaN | NaN | NaN | NaN | NaN | NaN | NaN | NaN | NaN | NaN | NaN | NaN | NaN | NaN | 865 | NaN | NaN | 4.64 | 9.77 | 0.1 | 308.15 | 1.69 | CO2 adsorption performance of different amine-based siliceous MCM-41 materials
359 | SBA-15-TEPA40% | S63 | SBA-15 | DOS | NaN | NaN | NaN | NaN | NaN | NaN | NaN | NaN | NaN | NaN | NaN | NaN | NaN | NaN | NaN | NaN | Calcination | NaN | NaN | NaN | NaN | NaN | NaN | NaN | NaN | NaN | NaN | NaN | NaN | NaN | NaN | NaN | NaN | NaN | NaN | NaN | NaN | 441 | 1.59 | 1.41 | 10.40 | 10.56 | 0.15 | 363.15 | 3.69 | Time-Saving and Cheap Strategy To Prepare Large Mesoporous Materials for Efficient CO2 Adsorption
360 | SBA-15-TEPA50% | S63 | SBA-15 | DOS | NaN | NaN | NaN | NaN | NaN | NaN | NaN | NaN | NaN | NaN | NaN | NaN | NaN | NaN | NaN | NaN | Calcination | NaN | NaN | NaN | NaN | NaN | NaN | NaN | NaN | NaN | NaN | NaN | NaN | NaN | NaN | NaN | NaN | NaN | NaN | NaN | NaN | 441 | 1.59 | 1.41 | 10.40 | 13.21 | 0.15 | 363.15 | 4.32 | Time-Saving and Cheap Strategy To Prepare Large Mesoporous Materials for Efficient CO2 Adsorption
361 | SBA-15-TEPA60% | S63 | SBA-15 | DOS | NaN | NaN | NaN | NaN | NaN | NaN | NaN | NaN | NaN | NaN | NaN | NaN | NaN | NaN | NaN | NaN | Calcination | NaN | NaN | NaN | NaN | NaN | NaN | NaN | NaN | NaN | NaN | NaN | NaN | NaN | NaN | NaN | NaN | NaN | NaN | NaN | NaN | 441 | 1.59 | 1.41 | 10.40 | 18.01 | 0.15 | 363.15 | 4.78 | Time-Saving and Cheap Strategy To Prepare Large Mesoporous Materials for Efficient CO2 Adsorption
362 | SBA-15-TEPA70% | S63 | SBA-15 | DOS | NaN | NaN | NaN | NaN | NaN | NaN | NaN | NaN | NaN | NaN | NaN | NaN | NaN | NaN | NaN | NaN | Calcination | NaN | NaN | NaN | NaN | NaN | NaN | NaN | NaN | NaN | NaN | NaN | NaN | NaN | NaN | NaN | NaN | NaN | NaN | NaN | NaN | 441 | 1.59 | 1.41 | 10.40 | 18.49 | 0.15 | 363.15 | 4.88 | Time-Saving and Cheap Strategy To Prepare Large Mesoporous Materials for Efficient CO2 Adsorption
363 | PE-SBA-TEPA | S70 | PE-SBA-15 | SBA-15 | P123 | TIPB | NH4F | NaN | NaN | NaN | NaN | NaN | NaN | NaN | NaN | NaN | NaN | NaN | NaN | NaN | Calcination | NaN | NaN | NaN | NaN | NaN | NaN | NaN | NaN | NaN | NaN | NaN | NaN | NaN | NaN | NaN | NaN | NaN | NaN | NaN | NaN | 560 | 1.01 | NaN | 13.3 | 8.96 | 0.15 | 313.15 | 2.89 | Effectiveness of amino-functionalized sorbents for co2 capture in the presence of Hg
364 | PE-SBA-AP-TEPA | S72 | PE-SBA-DT | SBA-15 | P123 | TIPB | NH4F | NaN | NaN | NaN | NaN | NaN | NaN | NaN | NaN | NaN | NaN | NaN | NaN | NaN | Calcination | NaN | NaN | NaN | NaN | NaN | NaN | NaN | NaN | NaN | NaN | NaN | NaN | NaN | NaN | NaN | NaN | NaN | NaN | NaN | NaN | 39 | 0.09 | NaN | 9.3 | 10.64 | 0.15 | 313.15 | 3.70 | Effectiveness of amino-functionalized sorbents for co2 capture in the presence of Hg
365 | PE-SBA-DT-TEPA | S71 | PE-SBA-AP | SBA-15 | P123 | TIPB | NH4F | NaN | NaN | NaN | NaN | NaN | NaN | NaN | NaN | NaN | NaN | NaN | NaN | NaN | Calcination | NaN | NaN | NaN | NaN | NaN | NaN | NaN | NaN | NaN | NaN | NaN | NaN | NaN | NaN | NaN | NaN | NaN | NaN | NaN | NaN | 206 | 0.45 | NaN | 10.6 | 13.86 | 0.15 | 313.15 | 4.20 | Effectiveness of amino-functionalized sorbents for co2 capture in the presence of Hg
366 | PE-SBA-AP-TEPA (50) | S72 | PE-SBA-DT | SBA-15 | P123 | TIPB | NH4F | NaN | NaN | NaN | NaN | NaN | NaN | NaN | NaN | NaN | NaN | NaN | NaN | NaN | Calcination | NaN | NaN | NaN | NaN | NaN | NaN | NaN | NaN | NaN | NaN | NaN | NaN | NaN | NaN | NaN | NaN | NaN | NaN | NaN | NaN | 39 | 0.09 | NaN | 9.3 | 15.68 | 0.15 | 313.15 | 5.50 | Effectiveness of amino-functionalized sorbents for co2 capture in the presence of Hg
367 | ASK-TEPA-60% | S73 | ASK | KIT-6 | P123 | BuOH | NaN | H2O | HCl | TEOS | NaN | NaN | 24 | 373 | 24 | H2O | NaN | NaN | 373 | NaN | Calcination | NaN | NaN | NaN | NaN | NaN | NaN | NaN | NaN | NaN | NaN | NaN | NaN | NaN | NaN | NaN | NaN | NaN | NaN | NaN | NaN | 394 | 0.86 | NaN | 6.6 | 15.85 | 0.14 | 303.15 | 1.26 | Polyethylenimine Functionalized As-Synthesized KIT-6 Adsorbent for Highly CO2/N2 Selective Separation
368 | ASK-TEPA-60% | S73 | ASK | KIT-6 | P123 | BuOH | NaN | H2O | HCl | TEOS | NaN | NaN | 24 | 373 | 24 | H2O | NaN | NaN | 373 | NaN | Calcination | NaN | NaN | NaN | NaN | NaN | NaN | NaN | NaN | NaN | NaN | NaN | NaN | NaN | NaN | NaN | NaN | NaN | NaN | NaN | NaN | 394 | 0.86 | NaN | 6.6 | 15.85 | 0.22 | 303.15 | 1.39 | Polyethylenimine Functionalized As-Synthesized KIT-6 Adsorbent for Highly CO2/N2 Selective Separation
369 | ASK-TEPA-60% | S73 | ASK | KIT-6 | P123 | BuOH | NaN | H2O | HCl | TEOS | NaN | NaN | 24 | 373 | 24 | H2O | NaN | NaN | 373 | NaN | Calcination | NaN | NaN | NaN | NaN | NaN | NaN | NaN | NaN | NaN | NaN | NaN | NaN | NaN | NaN | NaN | NaN | NaN | NaN | NaN | NaN | 394 | 0.86 | NaN | 6.6 | 15.85 | 0.28 | 303.15 | 1.48 | Polyethylenimine Functionalized As-Synthesized KIT-6 Adsorbent for Highly CO2/N2 Selective Separation
370 | ASK-TEPA-60% | S73 | ASK | KIT-6 | P123 | BuOH | NaN | H2O | HCl | TEOS | NaN | NaN | 24 | 373 | 24 | H2O | NaN | NaN | 373 | NaN | Calcination | NaN | NaN | NaN | NaN | NaN | NaN | NaN | NaN | NaN | NaN | NaN | NaN | NaN | NaN | NaN | NaN | NaN | NaN | NaN | NaN | 394 | 0.86 | NaN | 6.6 | 15.85 | 0.39 | 303.15 | 1.54 | Polyethylenimine Functionalized As-Synthesized KIT-6 Adsorbent for Highly CO2/N2 Selective Separation
371 | ASK-TEPA-60% | S73 | ASK | KIT-6 | P123 | BuOH | NaN | H2O | HCl | TEOS | NaN | NaN | 24 | 373 | 24 | H2O | NaN | NaN | 373 | NaN | Calcination | NaN | NaN | NaN | NaN | NaN | NaN | NaN | NaN | NaN | NaN | NaN | NaN | NaN | NaN | NaN | NaN | NaN | NaN | NaN | NaN | 394 | 0.86 | NaN | 6.6 | 15.85 | 0.50 | 303.15 | 1.59 | Polyethylenimine Functionalized As-Synthesized KIT-6 Adsorbent for Highly CO2/N2 Selective Separation
372 | ASK-TEPA-60% | S73 | ASK | KIT-6 | P123 | BuOH | NaN | H2O | HCl | TEOS | NaN | NaN | 24 | 373 | 24 | H2O | NaN | NaN | 373 | NaN | Calcination | NaN | NaN | NaN | NaN | NaN | NaN | NaN | NaN | NaN | NaN | NaN | NaN | NaN | NaN | NaN | NaN | NaN | NaN | NaN | NaN | 394 | 0.86 | NaN | 6.6 | 15.85 | 0.62 | 303.15 | 1.61 | Polyethylenimine Functionalized As-Synthesized KIT-6 Adsorbent for Highly CO2/N2 Selective Separation
373 | ASK-TEPA-60% | S73 | ASK | KIT-6 | P123 | BuOH | NaN | H2O | HCl | TEOS | NaN | NaN | 24 | 373 | 24 | H2O | NaN | NaN | 373 | NaN | Calcination | NaN | NaN | NaN | NaN | NaN | NaN | NaN | NaN | NaN | NaN | NaN | NaN | NaN | NaN | NaN | NaN | NaN | NaN | NaN | NaN | 394 | 0.86 | NaN | 6.6 | 15.85 | 0.73 | 303.15 | 1.62 | Polyethylenimine Functionalized As-Synthesized KIT-6 Adsorbent for Highly CO2/N2 Selective Separation
374 | ASK-TEPA-60% | S73 | ASK | KIT-6 | P123 | BuOH | NaN | H2O | HCl | TEOS | NaN | NaN | 24 | 373 | 24 | H2O | NaN | NaN | 373 | NaN | Calcination | NaN | NaN | NaN | NaN | NaN | NaN | NaN | NaN | NaN | NaN | NaN | NaN | NaN | NaN | NaN | NaN | NaN | NaN | NaN | NaN | 394 | 0.86 | NaN | 6.6 | 15.85 | 0.83 | 303.15 | 1.64 | Polyethylenimine Functionalized As-Synthesized KIT-6 Adsorbent for Highly CO2/N2 Selective Separation
375 | ASK-TEPA-60% | S73 | ASK | KIT-6 | P123 | BuOH | NaN | H2O | HCl | TEOS | NaN | NaN | 24 | 373 | 24 | H2O | NaN | NaN | 373 | NaN | Calcination | NaN | NaN | NaN | NaN | NaN | NaN | NaN | NaN | NaN | NaN | NaN | NaN | NaN | NaN | NaN | NaN | NaN | NaN | NaN | NaN | 394 | 0.86 | NaN | 6.6 | 15.85 | 0.93 | 303.15 | 1.65 | Polyethylenimine Functionalized As-Synthesized KIT-6 Adsorbent for Highly CO2/N2 Selective Separation
376 | ASK-TEPA-60% | S73 | ASK | KIT-6 | P123 | BuOH | NaN | H2O | HCl | TEOS | NaN | NaN | 24 | 373 | 24 | H2O | NaN | NaN | 373 | NaN | Calcination | NaN | NaN | NaN | NaN | NaN | NaN | NaN | NaN | NaN | NaN | NaN | NaN | NaN | NaN | NaN | NaN | NaN | NaN | NaN | NaN | 394 | 0.86 | NaN | 6.6 | 15.85 | 1 | 303.15 | 1.67 | Polyethylenimine Functionalized As-Synthesized KIT-6 Adsorbent for Highly CO2/N2 Selective Separation
377 | ASK-TEPA-60% | S73 | ASK | KIT-6 | P123 | BuOH | NaN | H2O | HCl | TEOS | NaN | NaN | 24 | 373 | 24 | H2O | NaN | NaN | 373 | NaN | Calcination | NaN | NaN | NaN | NaN | NaN | NaN | NaN | NaN | NaN | NaN | NaN | NaN | NaN | NaN | NaN | NaN | NaN | NaN | NaN | NaN | 394 | 0.86 | NaN | 6.6 | 15.85 | 0.18 | 318.15 | 1.76 | Polyethylenimine Functionalized As-Synthesized KIT-6 Adsorbent for Highly CO2/N2 Selective Separation
378 | ASK-TEPA-60% | S73 | ASK | KIT-6 | P123 | BuOH | NaN | H2O | HCl | TEOS | NaN | NaN | 24 | 373 | 24 | H2O | NaN | NaN | 373 | NaN | Calcination | NaN | NaN | NaN | NaN | NaN | NaN | NaN | NaN | NaN | NaN | NaN | NaN | NaN | NaN | NaN | NaN | NaN | NaN | NaN | NaN | 394 | 0.86 | NaN | 6.6 | 15.85 | 0.26 | 318.15 | 1.85 | Polyethylenimine Functionalized As-Synthesized KIT-6 Adsorbent for Highly CO2/N2 Selective Separation
379 | ASK-TEPA-60% | S73 | ASK | KIT-6 | P123 | BuOH | NaN | H2O | HCl | TEOS | NaN | NaN | 24 | 373 | 24 | H2O | NaN | NaN | 373 | NaN | Calcination | NaN | NaN | NaN | NaN | NaN | NaN | NaN | NaN | NaN | NaN | NaN | NaN | NaN | NaN | NaN | NaN | NaN | NaN | NaN | NaN | 394 | 0.86 | NaN | 6.6 | 15.85 | 0.34 | 318.15 | 1.92 | Polyethylenimine Functionalized As-Synthesized KIT-6 Adsorbent for Highly CO2/N2 Selective Separation
380 | ASK-TEPA-60% | S73 | ASK | KIT-6 | P123 | BuOH | NaN | H2O | HCl | TEOS | NaN | NaN | 24 | 373 | 24 | H2O | NaN | NaN | 373 | NaN | Calcination | NaN | NaN | NaN | NaN | NaN | NaN | NaN | NaN | NaN | NaN | NaN | NaN | NaN | NaN | NaN | NaN | NaN | NaN | NaN | NaN | 394 | 0.86 | NaN | 6.6 | 15.85 | 0.43 | 318.15 | 1.94 | Polyethylenimine Functionalized As-Synthesized KIT-6 Adsorbent for Highly CO2/N2 Selective Separation
381 | ASK-TEPA-60% | S73 | ASK | KIT-6 | P123 | BuOH | NaN | H2O | HCl | TEOS | NaN | NaN | 24 | 373 | 24 | H2O | NaN | NaN | 373 | NaN | Calcination | NaN | NaN | NaN | NaN | NaN | NaN | NaN | NaN | NaN | NaN | NaN | NaN | NaN | NaN | NaN | NaN | NaN | NaN | NaN | NaN | 394 | 0.86 | NaN | 6.6 | 15.85 | 0.54 | 318.15 | 1.96 | Polyethylenimine Functionalized As-Synthesized KIT-6 Adsorbent for Highly CO2/N2 Selective Separation
382 | ASK-TEPA-60% | S73 | ASK | KIT-6 | P123 | BuOH | NaN | H2O | HCl | TEOS | NaN | NaN | 24 | 373 | 24 | H2O | NaN | NaN | 373 | NaN | Calcination | NaN | NaN | NaN | NaN | NaN | NaN | NaN | NaN | NaN | NaN | NaN | NaN | NaN | NaN | NaN | NaN | NaN | NaN | NaN | NaN | 394 | 0.86 | NaN | 6.6 | 15.85 | 0.65 | 318.15 | 1.97 | Polyethylenimine Functionalized As-Synthesized KIT-6 Adsorbent for Highly CO2/N2 Selective Separation
383 | ASK-TEPA-60% | S73 | ASK | KIT-6 | P123 | BuOH | NaN | H2O | HCl | TEOS | NaN | NaN | 24 | 373 | 24 | H2O | NaN | NaN | 373 | NaN | Calcination | NaN | NaN | NaN | NaN | NaN | NaN | NaN | NaN | NaN | NaN | NaN | NaN | NaN | NaN | NaN | NaN | NaN | NaN | NaN | NaN | 394 | 0.86 | NaN | 6.6 | 15.85 | 0.75 | 318.15 | 1.98 | Polyethylenimine Functionalized As-Synthesized KIT-6 Adsorbent for Highly CO2/N2 Selective Separation
384 | ASK-TEPA-60% | S73 | ASK | KIT-6 | P123 | BuOH | NaN | H2O | HCl | TEOS | NaN | NaN | 24 | 373 | 24 | H2O | NaN | NaN | 373 | NaN | Calcination | NaN | NaN | NaN | NaN | NaN | NaN | NaN | NaN | NaN | NaN | NaN | NaN | NaN | NaN | NaN | NaN | NaN | NaN | NaN | NaN | 394 | 0.86 | NaN | 6.6 | 15.85 | 0.85 | 318.15 | 1.98 | Polyethylenimine Functionalized As-Synthesized KIT-6 Adsorbent for Highly CO2/N2 Selective Separation
385 | ASK-TEPA-60% | S73 | ASK | KIT-6 | P123 | BuOH | NaN | H2O | HCl | TEOS | NaN | NaN | 24 | 373 | 24 | H2O | NaN | NaN | 373 | NaN | Calcination | NaN | NaN | NaN | NaN | NaN | NaN | NaN | NaN | NaN | NaN | NaN | NaN | NaN | NaN | NaN | NaN | NaN | NaN | NaN | NaN | 394 | 0.86 | NaN | 6.6 | 15.85 | 0.95 | 318.15 | 2.00 | Polyethylenimine Functionalized As-Synthesized KIT-6 Adsorbent for Highly CO2/N2 Selective Separation
386 | ASK-TEPA-60% | S73 | ASK | KIT-6 | P123 | BuOH | NaN | H2O | HCl | TEOS | NaN | NaN | 24 | 373 | 24 | H2O | NaN | NaN | 373 | NaN | Calcination | NaN | NaN | NaN | NaN | NaN | NaN | NaN | NaN | NaN | NaN | NaN | NaN | NaN | NaN | NaN | NaN | NaN | NaN | NaN | NaN | 394 | 0.86 | NaN | 6.6 | 15.85 | 1 | 318.15 | 2.01 | Polyethylenimine Functionalized As-Synthesized KIT-6 Adsorbent for Highly CO2/N2 Selective Separation
387 | ASK-TEPA-60% | S73 | ASK | KIT-6 | P123 | BuOH | NaN | H2O | HCl | TEOS | NaN | NaN | 24 | 373 | 24 | H2O | NaN | NaN | 373 | NaN | Calcination | NaN | NaN | NaN | NaN | NaN | NaN | NaN | NaN | NaN | NaN | NaN | NaN | NaN | NaN | NaN | NaN | NaN | NaN | NaN | NaN | 394 | 0.86 | NaN | 6.6 | 15.85 | 0.22 | 333.15 | 2.37 | Polyethylenimine Functionalized As-Synthesized KIT-6 Adsorbent for Highly CO2/N2 Selective Separation
388 | ASK-TEPA-60% | S73 | ASK | KIT-6 | P123 | BuOH | NaN | H2O | HCl | TEOS | NaN | NaN | 24 | 373 | 24 | H2O | NaN | NaN | 373 | NaN | Calcination | NaN | NaN | NaN | NaN | NaN | NaN | NaN | NaN | NaN | NaN | NaN | NaN | NaN | NaN | NaN | NaN | NaN | NaN | NaN | NaN | 394 | 0.86 | NaN | 6.6 | 15.85 | 0.34 | 333.15 | 2.44 | Polyethylenimine Functionalized As-Synthesized KIT-6 Adsorbent for Highly CO2/N2 Selective Separation
389 | ASK-TEPA-60% | S73 | ASK | KIT-6 | P123 | BuOH | NaN | H2O | HCl | TEOS | NaN | NaN | 24 | 373 | 24 | H2O | NaN | NaN | 373 | NaN | Calcination | NaN | NaN | NaN | NaN | NaN | NaN | NaN | NaN | NaN | NaN | NaN | NaN | NaN | NaN | NaN | NaN | NaN | NaN | NaN | NaN | 394 | 0.86 | NaN | 6.6 | 15.85 | 0.46 | 333.15 | 2.48 | Polyethylenimine Functionalized As-Synthesized KIT-6 Adsorbent for Highly CO2/N2 Selective Separation
390 | ASK-TEPA-60% | S73 | ASK | KIT-6 | P123 | BuOH | NaN | H2O | HCl | TEOS | NaN | NaN | 24 | 373 | 24 | H2O | NaN | NaN | 373 | NaN | Calcination | NaN | NaN | NaN | NaN | NaN | NaN | NaN | NaN | NaN | NaN | NaN | NaN | NaN | NaN | NaN | NaN | NaN | NaN | NaN | NaN | 394 | 0.86 | NaN | 6.6 | 15.85 | 0.58 | 333.15 | 2.51 | Polyethylenimine Functionalized As-Synthesized KIT-6 Adsorbent for Highly CO2/N2 Selective Separation
391 | ASK-TEPA-60% | S73 | ASK | KIT-6 | P123 | BuOH | NaN | H2O | HCl | TEOS | NaN | NaN | 24 | 373 | 24 | H2O | NaN | NaN | 373 | NaN | Calcination | NaN | NaN | NaN | NaN | NaN | NaN | NaN | NaN | NaN | NaN | NaN | NaN | NaN | NaN | NaN | NaN | NaN | NaN | NaN | NaN | 394 | 0.86 | NaN | 6.6 | 15.85 | 0.68 | 333.15 | 2.51 | Polyethylenimine Functionalized As-Synthesized KIT-6 Adsorbent for Highly CO2/N2 Selective Separation
392 | ASK-TEPA-60% | S73 | ASK | KIT-6 | P123 | BuOH | NaN | H2O | HCl | TEOS | NaN | NaN | 24 | 373 | 24 | H2O | NaN | NaN | 373 | NaN | Calcination | NaN | NaN | NaN | NaN | NaN | NaN | NaN | NaN | NaN | NaN | NaN | NaN | NaN | NaN | NaN | NaN | NaN | NaN | NaN | NaN | 394 | 0.86 | NaN | 6.6 | 15.85 | 0.78 | 333.15 | 2.52 | Polyethylenimine Functionalized As-Synthesized KIT-6 Adsorbent for Highly CO2/N2 Selective Separation
393 | ASK-TEPA-60% | S73 | ASK | KIT-6 | P123 | BuOH | NaN | H2O | HCl | TEOS | NaN | NaN | 24 | 373 | 24 | H2O | NaN | NaN | 373 | NaN | Calcination | NaN | NaN | NaN | NaN | NaN | NaN | NaN | NaN | NaN | NaN | NaN | NaN | NaN | NaN | NaN | NaN | NaN | NaN | NaN | NaN | 394 | 0.86 | NaN | 6.6 | 15.85 | 0.88 | 333.15 | 2.53 | Polyethylenimine Functionalized As-Synthesized KIT-6 Adsorbent for Highly CO2/N2 Selective Separation
394 | ASK-TEPA-60% | S73 | ASK | KIT-6 | P123 | BuOH | NaN | H2O | HCl | TEOS | NaN | NaN | 24 | 373 | 24 | H2O | NaN | NaN | 373 | NaN | Calcination | NaN | NaN | NaN | NaN | NaN | NaN | NaN | NaN | NaN | NaN | NaN | NaN | NaN | NaN | NaN | NaN | NaN | NaN | NaN | NaN | 394 | 0.86 | NaN | 6.6 | 15.85 | 0.97 | 333.15 | 2.54 | Polyethylenimine Functionalized As-Synthesized KIT-6 Adsorbent for Highly CO2/N2 Selective Separation
395 | ASK-TEPA-60% | S73 | ASK | KIT-6 | P123 | BuOH | NaN | H2O | HCl | TEOS | NaN | NaN | 24 | 373 | 24 | H2O | NaN | NaN | 373 | NaN | Calcination | NaN | NaN | NaN | NaN | NaN | NaN | NaN | NaN | NaN | NaN | NaN | NaN | NaN | NaN | NaN | NaN | NaN | NaN | NaN | NaN | 394 | 0.86 | NaN | 6.6 | 15.85 | 0.10 | 348.15 | 2.49 | Polyethylenimine Functionalized As-Synthesized KIT-6 Adsorbent for Highly CO2/N2 Selective Separation
396 | ASK-TEPA-60% | S73 | ASK | KIT-6 | P123 | BuOH | NaN | H2O | HCl | TEOS | NaN | NaN | 24 | 373 | 24 | H2O | NaN | NaN | 373 | NaN | Calcination | NaN | NaN | NaN | NaN | NaN | NaN | NaN | NaN | NaN | NaN | NaN | NaN | NaN | NaN | NaN | NaN | NaN | NaN | NaN | NaN | 394 | 0.86 | NaN | 6.6 | 15.85 | 0.21 | 348.15 | 2.61 | Polyethylenimine Functionalized As-Synthesized KIT-6 Adsorbent for Highly CO2/N2 Selective Separation
397 | ASK-TEPA-60% | S73 | ASK | KIT-6 | P123 | BuOH | NaN | H2O | HCl | TEOS | NaN | NaN | 24 | 373 | 24 | H2O | NaN | NaN | 373 | NaN | Calcination | NaN | NaN | NaN | NaN | NaN | NaN | NaN | NaN | NaN | NaN | NaN | NaN | NaN | NaN | NaN | NaN | NaN | NaN | NaN | NaN | 394 | 0.86 | NaN | 6.6 | 15.85 | 0.29 | 348.15 | 2.69 | Polyethylenimine Functionalized As-Synthesized KIT-6 Adsorbent for Highly CO2/N2 Selective Separation
398 | ASK-TEPA-60% | S73 | ASK | KIT-6 | P123 | BuOH | NaN | H2O | HCl | TEOS | NaN | NaN | 24 | 373 | 24 | H2O | NaN | NaN | 373 | NaN | Calcination | NaN | NaN | NaN | NaN | NaN | NaN | NaN | NaN | NaN | NaN | NaN | NaN | NaN | NaN | NaN | NaN | NaN | NaN | NaN | NaN | 394 | 0.86 | NaN | 6.6 | 15.85 | 0.37 | 348.15 | 2.72 | Polyethylenimine Functionalized As-Synthesized KIT-6 Adsorbent for Highly CO2/N2 Selective Separation
399 | ASK-TEPA-60% | S73 | ASK | KIT-6 | P123 | BuOH | NaN | H2O | HCl | TEOS | NaN | NaN | 24 | 373 | 24 | H2O | NaN | NaN | 373 | NaN | Calcination | NaN | NaN | NaN | NaN | NaN | NaN | NaN | NaN | NaN | NaN | NaN | NaN | NaN | NaN | NaN | NaN | NaN | NaN | NaN | NaN | 394 | 0.86 | NaN | 6.6 | 15.85 | 0.45 | 348.15 | 2.74 | Polyethylenimine Functionalized As-Synthesized KIT-6 Adsorbent for Highly CO2/N2 Selective Separation
400 | ASK-TEPA-60% | S73 | ASK | KIT-6 | P123 | BuOH | NaN | H2O | HCl | TEOS | NaN | NaN | 24 | 373 | 24 | H2O | NaN | NaN | 373 | NaN | Calcination | NaN | NaN | NaN | NaN | NaN | NaN | NaN | NaN | NaN | NaN | NaN | NaN | NaN | NaN | NaN | NaN | NaN | NaN | NaN | NaN | 394 | 0.86 | NaN | 6.6 | 15.85 | 0.57 | 348.15 | 2.76 | Polyethylenimine Functionalized As-Synthesized KIT-6 Adsorbent for Highly CO2/N2 Selective Separation
401 | ASK-TEPA-60% | S73 | ASK | KIT-6 | P123 | BuOH | NaN | H2O | HCl | TEOS | NaN | NaN | 24 | 373 | 24 | H2O | NaN | NaN | 373 | NaN | Calcination | NaN | NaN | NaN | NaN | NaN | NaN | NaN | NaN | NaN | NaN | NaN | NaN | NaN | NaN | NaN | NaN | NaN | NaN | NaN | NaN | 394 | 0.86 | NaN | 6.6 | 15.85 | 0.68 | 348.15 | 2.77 | Polyethylenimine Functionalized As-Synthesized KIT-6 Adsorbent for Highly CO2/N2 Selective Separation
402 | ASK-TEPA-60% | S73 | ASK | KIT-6 | P123 | BuOH | NaN | H2O | HCl | TEOS | NaN | NaN | 24 | 373 | 24 | H2O | NaN | NaN | 373 | NaN | Calcination | NaN | NaN | NaN | NaN | NaN | NaN | NaN | NaN | NaN | NaN | NaN | NaN | NaN | NaN | NaN | NaN | NaN | NaN | NaN | NaN | 394 | 0.86 | NaN | 6.6 | 15.85 | 0.79 | 348.15 | 2.79 | Polyethylenimine Functionalized As-Synthesized KIT-6 Adsorbent for Highly CO2/N2 Selective Separation
403 | ASK-TEPA-60% | S73 | ASK | KIT-6 | P123 | BuOH | NaN | H2O | HCl | TEOS | NaN | NaN | 24 | 373 | 24 | H2O | NaN | NaN | 373 | NaN | Calcination | NaN | NaN | NaN | NaN | NaN | NaN | NaN | NaN | NaN | NaN | NaN | NaN | NaN | NaN | NaN | NaN | NaN | NaN | NaN | NaN | 394 | 0.86 | NaN | 6.6 | 15.85 | 0.89 | 348.15 | 2.80 | Polyethylenimine Functionalized As-Synthesized KIT-6 Adsorbent for Highly CO2/N2 Selective Separation
404 | ASK-TEPA-60% | S73 | ASK | KIT-6 | P123 | BuOH | NaN | H2O | HCl | TEOS | NaN | NaN | 24 | 373 | 24 | H2O | NaN | NaN | 373 | NaN | Calcination | NaN | NaN | NaN | NaN | NaN | NaN | NaN | NaN | NaN | NaN | NaN | NaN | NaN | NaN | NaN | NaN | NaN | NaN | NaN | NaN | 394 | 0.86 | NaN | 6.6 | 15.85 | 1 | 348.15 | 2.81 | Polyethylenimine Functionalized As-Synthesized KIT-6 Adsorbent for Highly CO2/N2 Selective Separation
405 | ASK-TEPA-60% | S73 | ASK | KIT-6 | P123 | BuOH | NaN | H2O | HCl | TEOS | NaN | NaN | 24 | 373 | 24 | H2O | NaN | NaN | 373 | NaN | Calcination | NaN | NaN | NaN | NaN | NaN | NaN | NaN | NaN | NaN | NaN | NaN | NaN | NaN | NaN | NaN | NaN | NaN | NaN | NaN | NaN | 394 | 0.86 | NaN | 6.6 | 15.85 | 0.02 | 363.15 | 2.63 | Polyethylenimine Functionalized As-Synthesized KIT-6 Adsorbent for Highly CO2/N2 Selective Separation
406 | ASK-TEPA-60% | S73 | ASK | KIT-6 | P123 | BuOH | NaN | H2O | HCl | TEOS | NaN | NaN | 24 | 373 | 24 | H2O | NaN | NaN | 373 | NaN | Calcination | NaN | NaN | NaN | NaN | NaN | NaN | NaN | NaN | NaN | NaN | NaN | NaN | NaN | NaN | NaN | NaN | NaN | NaN | NaN | NaN | 394 | 0.86 | NaN | 6.6 | 15.85 | 0.17 | 363.15 | 2.81 | Polyethylenimine Functionalized As-Synthesized KIT-6 Adsorbent for Highly CO2/N2 Selective Separation
407 | ASK-TEPA-60% | S73 | ASK | KIT-6 | P123 | BuOH | NaN | H2O | HCl | TEOS | NaN | NaN | 24 | 373 | 24 | H2O | NaN | NaN | 373 | NaN | Calcination | NaN | NaN | NaN | NaN | NaN | NaN | NaN | NaN | NaN | NaN | NaN | NaN | NaN | NaN | NaN | NaN | NaN | NaN | NaN | NaN | 394 | 0.86 | NaN | 6.6 | 15.85 | 0.30 | 363.15 | 2.91 | Polyethylenimine Functionalized As-Synthesized KIT-6 Adsorbent for Highly CO2/N2 Selective Separation
408 | ASK-TEPA-60% | S73 | ASK | KIT-6 | P123 | BuOH | NaN | H2O | HCl | TEOS | NaN | NaN | 24 | 373 | 24 | H2O | NaN | NaN | 373 | NaN | Calcination | NaN | NaN | NaN | NaN | NaN | NaN | NaN | NaN | NaN | NaN | NaN | NaN | NaN | NaN | NaN | NaN | NaN | NaN | NaN | NaN | 394 | 0.86 | NaN | 6.6 | 15.85 | 0.41 | 363.15 | 2.98 | Polyethylenimine Functionalized As-Synthesized KIT-6 Adsorbent for Highly CO2/N2 Selective Separation
409 | ASK-TEPA-60% | S73 | ASK | KIT-6 | P123 | BuOH | NaN | H2O | HCl | TEOS | NaN | NaN | 24 | 373 | 24 | H2O | NaN | NaN | 373 | NaN | Calcination | NaN | NaN | NaN | NaN | NaN | NaN | NaN | NaN | NaN | NaN | NaN | NaN | NaN | NaN | NaN | NaN | NaN | NaN | NaN | NaN | 394 | 0.86 | NaN | 6.6 | 15.85 | 0.51 | 363.15 | 3.03 | Polyethylenimine Functionalized As-Synthesized KIT-6 Adsorbent for Highly CO2/N2 Selective Separation
410 | ASK-TEPA-60% | S73 | ASK | KIT-6 | P123 | BuOH | NaN | H2O | HCl | TEOS | NaN | NaN | 24 | 373 | 24 | H2O | NaN | NaN | 373 | NaN | Calcination | NaN | NaN | NaN | NaN | NaN | NaN | NaN | NaN | NaN | NaN | NaN | NaN | NaN | NaN | NaN | NaN | NaN | NaN | NaN | NaN | 394 | 0.86 | NaN | 6.6 | 15.85 | 0.64 | 363.15 | 3.05 | Polyethylenimine Functionalized As-Synthesized KIT-6 Adsorbent for Highly CO2/N2 Selective Separation
411 | ASK-TEPA-60% | S73 | ASK | KIT-6 | P123 | BuOH | NaN | H2O | HCl | TEOS | NaN | NaN | 24 | 373 | 24 | H2O | NaN | NaN | 373 | NaN | Calcination | NaN | NaN | NaN | NaN | NaN | NaN | NaN | NaN | NaN | NaN | NaN | NaN | NaN | NaN | NaN | NaN | NaN | NaN | NaN | NaN | 394 | 0.86 | NaN | 6.6 | 15.85 | 0.75 | 363.15 | 3.07 | Polyethylenimine Functionalized As-Synthesized KIT-6 Adsorbent for Highly CO2/N2 Selective Separation
412 | ASK-TEPA-60% | S73 | ASK | KIT-6 | P123 | BuOH | NaN | H2O | HCl | TEOS | NaN | NaN | 24 | 373 | 24 | H2O | NaN | NaN | 373 | NaN | Calcination | NaN | NaN | NaN | NaN | NaN | NaN | NaN | NaN | NaN | NaN | NaN | NaN | NaN | NaN | NaN | NaN | NaN | NaN | NaN | NaN | 394 | 0.86 | NaN | 6.6 | 15.85 | 0.85 | 363.15 | 3.07 | Polyethylenimine Functionalized As-Synthesized KIT-6 Adsorbent for Highly CO2/N2 Selective Separation
413 | ASK-TEPA-60% | S73 | ASK | KIT-6 | P123 | BuOH | NaN | H2O | HCl | TEOS | NaN | NaN | 24 | 373 | 24 | H2O | NaN | NaN | 373 | NaN | Calcination | NaN | NaN | NaN | NaN | NaN | NaN | NaN | NaN | NaN | NaN | NaN | NaN | NaN | NaN | NaN | NaN | NaN | NaN | NaN | NaN | 394 | 0.86 | NaN | 6.6 | 15.85 | 0.95 | 363.15 | 3.08 | Polyethylenimine Functionalized As-Synthesized KIT-6 Adsorbent for Highly CO2/N2 Selective Separation
414 | ASK-TEPA-60% | S73 | ASK | KIT-6 | P123 | BuOH | NaN | H2O | HCl | TEOS | NaN | NaN | 24 | 373 | 24 | H2O | NaN | NaN | 373 | NaN | Calcination | NaN | NaN | NaN | NaN | NaN | NaN | NaN | NaN | NaN | NaN | NaN | NaN | NaN | NaN | NaN | NaN | NaN | NaN | NaN | NaN | 394 | 0.86 | NaN | 6.6 | 15.85 | 1 | 363.15 | 3.09 | Polyethylenimine Functionalized As-Synthesized KIT-6 Adsorbent for Highly CO2/N2 Selective Separation
415 | ASK-TEPA-60% | S73 | ASK | KIT-6 | P123 | BuOH | NaN | H2O | HCl | TEOS | NaN | NaN | 24 | 373 | 24 | H2O | NaN | NaN | 373 | NaN | Calcination | NaN | NaN | NaN | NaN | NaN | NaN | NaN | NaN | NaN | NaN | NaN | NaN | NaN | NaN | NaN | NaN | NaN | NaN | NaN | NaN | 394 | 0.86 | NaN | 6.6 | 15.85 | 0.10 | 378.15 | 2.91 | Polyethylenimine Functionalized As-Synthesized KIT-6 Adsorbent for Highly CO2/N2 Selective Separation
416 | ASK-TEPA-60% | S73 | ASK | KIT-6 | P123 | BuOH | NaN | H2O | HCl | TEOS | NaN | NaN | 24 | 373 | 24 | H2O | NaN | NaN | 373 | NaN | Calcination | NaN | NaN | NaN | NaN | NaN | NaN | NaN | NaN | NaN | NaN | NaN | NaN | NaN | NaN | NaN | NaN | NaN | NaN | NaN | NaN | 394 | 0.86 | NaN | 6.6 | 15.85 | 0.20 | 378.15 | 3.12 | Polyethylenimine Functionalized As-Synthesized KIT-6 Adsorbent for Highly CO2/N2 Selective Separation
417 | ASK-TEPA-60% | S73 | ASK | KIT-6 | P123 | BuOH | NaN | H2O | HCl | TEOS | NaN | NaN | 24 | 373 | 24 | H2O | NaN | NaN | 373 | NaN | Calcination | NaN | NaN | NaN | NaN | NaN | NaN | NaN | NaN | NaN | NaN | NaN | NaN | NaN | NaN | NaN | NaN | NaN | NaN | NaN | NaN | 394 | 0.86 | NaN | 6.6 | 15.85 | 0.28 | 378.15 | 3.24 | Polyethylenimine Functionalized As-Synthesized KIT-6 Adsorbent for Highly CO2/N2 Selective Separation
418 | ASK-TEPA-60% | S73 | ASK | KIT-6 | P123 | BuOH | NaN | H2O | HCl | TEOS | NaN | NaN | 24 | 373 | 24 | H2O | NaN | NaN | 373 | NaN | Calcination | NaN | NaN | NaN | NaN | NaN | NaN | NaN | NaN | NaN | NaN | NaN | NaN | NaN | NaN | NaN | NaN | NaN | NaN | NaN | NaN | 394 | 0.86 | NaN | 6.6 | 15.85 | 0.36 | 378.15 | 3.33 | Polyethylenimine Functionalized As-Synthesized KIT-6 Adsorbent for Highly CO2/N2 Selective Separation
419 | ASK-TEPA-60% | S73 | ASK | KIT-6 | P123 | BuOH | NaN | H2O | HCl | TEOS | NaN | NaN | 24 | 373 | 24 | H2O | NaN | NaN | 373 | NaN | Calcination | NaN | NaN | NaN | NaN | NaN | NaN | NaN | NaN | NaN | NaN | NaN | NaN | NaN | NaN | NaN | NaN | NaN | NaN | NaN | NaN | 394 | 0.86 | NaN | 6.6 | 15.85 | 0.43 | 378.15 | 3.40 | Polyethylenimine Functionalized As-Synthesized KIT-6 Adsorbent for Highly CO2/N2 Selective Separation
420 | ASK-TEPA-60% | S73 | ASK | KIT-6 | P123 | BuOH | NaN | H2O | HCl | TEOS | NaN | NaN | 24 | 373 | 24 | H2O | NaN | NaN | 373 | NaN | Calcination | NaN | NaN | NaN | NaN | NaN | NaN | NaN | NaN | NaN | NaN | NaN | NaN | NaN | NaN | NaN | NaN | NaN | NaN | NaN | NaN | 394 | 0.86 | NaN | 6.6 | 15.85 | 0.51 | 378.15 | 3.43 | Polyethylenimine Functionalized As-Synthesized KIT-6 Adsorbent for Highly CO2/N2 Selective Separation
421 | ASK-TEPA-60% | S73 | ASK | KIT-6 | P123 | BuOH | NaN | H2O | HCl | TEOS | NaN | NaN | 24 | 373 | 24 | H2O | NaN | NaN | 373 | NaN | Calcination | NaN | NaN | NaN | NaN | NaN | NaN | NaN | NaN | NaN | NaN | NaN | NaN | NaN | NaN | NaN | NaN | NaN | NaN | NaN | NaN | 394 | 0.86 | NaN | 6.6 | 15.85 | 0.62 | 378.15 | 3.46 | Polyethylenimine Functionalized As-Synthesized KIT-6 Adsorbent for Highly CO2/N2 Selective Separation
422 | ASK-TEPA-60% | S73 | ASK | KIT-6 | P123 | BuOH | NaN | H2O | HCl | TEOS | NaN | NaN | 24 | 373 | 24 | H2O | NaN | NaN | 373 | NaN | Calcination | NaN | NaN | NaN | NaN | NaN | NaN | NaN | NaN | NaN | NaN | NaN | NaN | NaN | NaN | NaN | NaN | NaN | NaN | NaN | NaN | 394 | 0.86 | NaN | 6.6 | 15.85 | 0.73 | 378.15 | 3.48 | Polyethylenimine Functionalized As-Synthesized KIT-6 Adsorbent for Highly CO2/N2 Selective Separation
423 | ASK-TEPA-60% | S73 | ASK | KIT-6 | P123 | BuOH | NaN | H2O | HCl | TEOS | NaN | NaN | 24 | 373 | 24 | H2O | NaN | NaN | 373 | NaN | Calcination | NaN | NaN | NaN | NaN | NaN | NaN | NaN | NaN | NaN | NaN | NaN | NaN | NaN | NaN | NaN | NaN | NaN | NaN | NaN | NaN | 394 | 0.86 | NaN | 6.6 | 15.85 | 0.84 | 378.15 | 3.50 | Polyethylenimine Functionalized As-Synthesized KIT-6 Adsorbent for Highly CO2/N2 Selective Separation
424 | ASK-TEPA-60% | S73 | ASK | KIT-6 | P123 | BuOH | NaN | H2O | HCl | TEOS | NaN | NaN | 24 | 373 | 24 | H2O | NaN | NaN | 373 | NaN | Calcination | NaN | NaN | NaN | NaN | NaN | NaN | NaN | NaN | NaN | NaN | NaN | NaN | NaN | NaN | NaN | NaN | NaN | NaN | NaN | NaN | 394 | 0.86 | NaN | 6.6 | 15.85 | 0.94 | 378.15 | 3.52 | Polyethylenimine Functionalized As-Synthesized KIT-6 Adsorbent for Highly CO2/N2 Selective Separation
425 | ASK-TEPA-60% | S73 | ASK | KIT-6 | P123 | BuOH | NaN | H2O | HCl | TEOS | NaN | NaN | 24 | 373 | 24 | H2O | NaN | NaN | 373 | NaN | Calcination | NaN | NaN | NaN | NaN | NaN | NaN | NaN | NaN | NaN | NaN | NaN | NaN | NaN | NaN | NaN | NaN | NaN | NaN | NaN | NaN | 394 | 0.86 | NaN | 6.6 | 15.85 | 1 | 378.15 | 3.53 | Polyethylenimine Functionalized As-Synthesized KIT-6 Adsorbent for Highly CO2/N2 Selective Separation
426 | G-Si aerogel/SBA-15-TEPA30% | S74 | G-Si aerogel/SBA-15 | DOS | P123 | PEG-800 | GO | H2O | HCl | TEOS | NaN | NaN | NaN | NaN | NaN | NaN | NaN | NaN | NaN | NaN | Calcination | NaN | NaN | NaN | NaN | NaN | NaN | NaN | NaN | NaN | NaN | NaN | NaN | NaN | NaN | NaN | NaN | NaN | NaN | NaN | NaN | 604 | 0.45 | NaN | 3 | 10.36 | 0.15 | 378.15 | 1.60 | 2D/3D amine functionalised sorbents containing graphene silica aerogel and mesoporous silica with improved CO2 sorption
427 | G-Si aerogel/SBA-15-TEPA50% | S74 | G-Si aerogel/SBA-15 | DOS | P123 | PEG-800 | GO | H2O | HCl | TEOS | NaN | NaN | NaN | NaN | NaN | NaN | NaN | NaN | NaN | NaN | Calcination | NaN | NaN | NaN | NaN | NaN | NaN | NaN | NaN | NaN | NaN | NaN | NaN | NaN | NaN | NaN | NaN | NaN | NaN | NaN | NaN | 604 | 0.45 | NaN | 3 | 15.39 | 0.15 | 378.15 | 3.36 | 2D/3D amine functionalised sorbents containing graphene silica aerogel and mesoporous silica with improved CO2 sorption
428 | G-Si aerogel/SBA-15-TEPA70% | S74 | G-Si aerogel/SBA-15 | DOS | P123 | PEG-800 | GO | H2O | HCl | TEOS | NaN | NaN | NaN | NaN | NaN | NaN | NaN | NaN | NaN | NaN | Calcination | NaN | NaN | NaN | NaN | NaN | NaN | NaN | NaN | NaN | NaN | NaN | NaN | NaN | NaN | NaN | NaN | NaN | NaN | NaN | NaN | 604 | 0.45 | NaN | 3 | 20.36 | 0.15 | 378.15 | 5.34 | 2D/3D amine functionalised sorbents containing graphene silica aerogel and mesoporous silica with improved CO2 sorption
429 | G-Si aerogel/SBA-15-TEPA80% | S74 | G-Si aerogel/SBA-15 | DOS | P123 | PEG-800 | GO | H2O | HCl | TEOS | NaN | NaN | NaN | NaN | NaN | NaN | NaN | NaN | NaN | NaN | Calcination | NaN | NaN | NaN | NaN | NaN | NaN | NaN | NaN | NaN | NaN | NaN | NaN | NaN | NaN | NaN | NaN | NaN | NaN | NaN | NaN | 604 | 0.45 | NaN | 3 | 21.81 | 0.15 | 378.15 | 5.59 | 2D/3D amine functionalised sorbents containing graphene silica aerogel and mesoporous silica with improved CO2 sorption
430 | G-Si aerogel/SBA-15-TEPA85% | S74 | G-Si aerogel/SBA-15 | DOS | P123 | PEG-800 | GO | H2O | HCl | TEOS | NaN | NaN | NaN | NaN | NaN | NaN | NaN | NaN | NaN | NaN | Calcination | NaN | NaN | NaN | NaN | NaN | NaN | NaN | NaN | NaN | NaN | NaN | NaN | NaN | NaN | NaN | NaN | NaN | NaN | NaN | NaN | 604 | 0.45 | NaN | 3 | 23.44 | 0.15 | 378.15 | 3.32 | 2D/3D amine functionalised sorbents containing graphene silica aerogel and mesoporous silica with improved CO2 sorption
431 | G-Si aerogel/SBA-15-TEPA90% | S74 | G-Si aerogel/SBA-15 | DOS | P123 | PEG-800 | GO | H2O | HCl | TEOS | NaN | NaN | NaN | NaN | NaN | NaN | NaN | NaN | NaN | NaN | Calcination | NaN | NaN | NaN | NaN | NaN | NaN | NaN | NaN | NaN | NaN | NaN | NaN | NaN | NaN | NaN | NaN | NaN | NaN | NaN | NaN | 604 | 0.45 | NaN | 3 | 24.33 | 0.15 | 378.15 | 2.11 | 2D/3D amine functionalised sorbents containing graphene silica aerogel and mesoporous silica with improved CO2 sorption
432 | MCM-41-TEPA | S78 | MCM-41 | MCM-41 | NaN | NaN | NaN | NaN | NaN | NaN | NaN | NaN | NaN | NaN | NaN | NaN | NaN | NaN | NaN | NaN | Calcination | NaN | NaN | NaN | NaN | NaN | NaN | NaN | NaN | NaN | NaN | NaN | NaN | NaN | NaN | NaN | NaN | NaN | NaN | NaN | NaN | 865 | 1.00 | NaN | 4.64 | 10.22 | 0.1 | 308.15 | 1.35 | Desorption Kinetics and Mechanisms of CO2 on Amine-Based Mesoporous Silica Materials
433 | MCM-41-TEPA | S78 | MCM-41 | MCM-41 | NaN | NaN | NaN | NaN | NaN | NaN | NaN | NaN | NaN | NaN | NaN | NaN | NaN | NaN | NaN | NaN | Calcination | NaN | NaN | NaN | NaN | NaN | NaN | NaN | NaN | NaN | NaN | NaN | NaN | NaN | NaN | NaN | NaN | NaN | NaN | NaN | NaN | 865 | 1.00 | NaN | 4.64 | 10.22 | 0.1 | 325.15 | 1.10 | Desorption Kinetics and Mechanisms of CO2 on Amine-Based Mesoporous Silica Materials
434 | MCM-41-TEPA | S78 | MCM-41 | MCM-41 | NaN | NaN | NaN | NaN | NaN | NaN | NaN | NaN | NaN | NaN | NaN | NaN | NaN | NaN | NaN | NaN | Calcination | NaN | NaN | NaN | NaN | NaN | NaN | NaN | NaN | NaN | NaN | NaN | NaN | NaN | NaN | NaN | NaN | NaN | NaN | NaN | NaN | 865 | 1.00 | NaN | 4.64 | 10.22 | 0.1 | 343.15 | 0.80 | Desorption Kinetics and Mechanisms of CO2 on Amine-Based Mesoporous Silica Materials
435 | 65MSU-J-TEPA-20 | S96 | CS-as syn | DOS | magnetite | EtOH | C12H27N | H2O | NaN | TEOS | NaN | NaN | NaN | NaN | NaN | NaN | NaN | NaN | NaN | NaN | Calcination | NaN | NaN | NaN | NaN | NaN | NaN | NaN | NaN | NaN | NaN | NaN | NaN | NaN | NaN | NaN | NaN | NaN | NaN | NaN | NaN | 281 | 0.48 | NaN | 3.77 | 4.23 | 1 | 298.15 | 1.79 | Improvement of adsorbent materials for CO2 capture by amine functionalized mesoporous silica with worm-hole framework structure
436 | 65MSU-J-TEPA-30 | S96 | CS-as syn | DOS | magnetite | EtOH | C12H27N | H2O | NaN | TEOS | NaN | NaN | NaN | NaN | NaN | NaN | NaN | NaN | NaN | NaN | Calcination | NaN | NaN | NaN | NaN | NaN | NaN | NaN | NaN | NaN | NaN | NaN | NaN | NaN | NaN | NaN | NaN | NaN | NaN | NaN | NaN | 281 | 0.48 | NaN | 3.77 | 6.76 | 1 | 298.15 | 2.13 | Improvement of adsorbent materials for CO2 capture by amine functionalized mesoporous silica with worm-hole framework structure
437 | 65MSU-J-TEPA-50 | S96 | CS-as syn | DOS | magnetite | EtOH | C12H27N | H2O | NaN | TEOS | NaN | NaN | NaN | NaN | NaN | NaN | NaN | NaN | NaN | NaN | Calcination | NaN | NaN | NaN | NaN | NaN | NaN | NaN | NaN | NaN | NaN | NaN | NaN | NaN | NaN | NaN | NaN | NaN | NaN | NaN | NaN | 281 | 0.48 | NaN | 3.77 | 11.09 | 1 | 298.15 | 3.73 | Improvement of adsorbent materials for CO2 capture by amine functionalized mesoporous silica with worm-hole framework structure
438 | 65MSU-J-TEPA-70 | S96 | CS-as syn | DOS | magnetite | EtOH | C12H27N | H2O | NaN | TEOS | NaN | NaN | NaN | NaN | NaN | NaN | NaN | NaN | NaN | NaN | Calcination | NaN | NaN | NaN | NaN | NaN | NaN | NaN | NaN | NaN | NaN | NaN | NaN | NaN | NaN | NaN | NaN | NaN | NaN | NaN | NaN | 281 | 0.48 | NaN | 3.77 | 14.53 | 1 | 298.15 | 2.83 | Improvement of adsorbent materials for CO2 capture by amine functionalized mesoporous silica with worm-hole framework structure
439 | SBA(C)-10 | S98 | CS-as syn | DOS | magnetite | EtOH | C12H27N | H2O | NaN | TEOS | NaN | NaN | NaN | NaN | NaN | NaN | NaN | NaN | NaN | NaN | Calcination | NaN | NaN | NaN | NaN | NaN | NaN | NaN | NaN | NaN | NaN | NaN | NaN | NaN | NaN | NaN | NaN | NaN | NaN | NaN | NaN | 281 | 0.48 | NaN | 3.77 | 2.64 | 1 | 348.15 | 0.13 | CO2 capture by As-prepared SBA-15 with an occluded organic template
440 | SBA(C)-30 | S98 | CS-as syn | DOS | magnetite | EtOH | C12H27N | H2O | NaN | TEOS | NaN | NaN | NaN | NaN | NaN | NaN | NaN | NaN | NaN | NaN | Calcination | NaN | NaN | NaN | NaN | NaN | NaN | NaN | NaN | NaN | NaN | NaN | NaN | NaN | NaN | NaN | NaN | NaN | NaN | NaN | NaN | 281 | 0.48 | NaN | 3.77 | 7.92 | 1 | 348.15 | 1.30 | CO2 capture by As-prepared SBA-15 with an occluded organic template
441 | SBA(C)-40 | S98 | CS-as syn | DOS | magnetite | EtOH | C12H27N | H2O | NaN | TEOS | NaN | NaN | NaN | NaN | NaN | NaN | NaN | NaN | NaN | NaN | Calcination | NaN | NaN | NaN | NaN | NaN | NaN | NaN | NaN | NaN | NaN | NaN | NaN | NaN | NaN | NaN | NaN | NaN | NaN | NaN | NaN | 281 | 0.48 | NaN | 3.77 | 10.56 | 1 | 348.15 | 2.74 | CO2 capture by As-prepared SBA-15 with an occluded organic template
442 | SBA(C)-50 | S98 | CS-as syn | DOS | magnetite | EtOH | C12H27N | H2O | NaN | TEOS | NaN | NaN | NaN | NaN | NaN | NaN | NaN | NaN | NaN | NaN | Calcination | NaN | NaN | NaN | NaN | NaN | NaN | NaN | NaN | NaN | NaN | NaN | NaN | NaN | NaN | NaN | NaN | NaN | NaN | NaN | NaN | 281 | 0.48 | NaN | 3.77 | 13.21 | 1 | 348.15 | 3.23 | CO2 capture by As-prepared SBA-15 with an occluded organic template
443 | SBA(C)-60 | S98 | CS-as syn | DOS | magnetite | EtOH | C12H27N | H2O | NaN | TEOS | NaN | NaN | NaN | NaN | NaN | NaN | NaN | NaN | NaN | NaN | Calcination | NaN | NaN | NaN | NaN | NaN | NaN | NaN | NaN | NaN | NaN | NaN | NaN | NaN | NaN | NaN | NaN | NaN | NaN | NaN | NaN | 281 | 0.48 | NaN | 3.77 | 15.85 | 1 | 348.15 | 3.72 | CO2 capture by As-prepared SBA-15 with an occluded organic template
444 | SBA(CP)-10 | S99 | CS-as syn | DOS | magnetite | EtOH | C12H27N | H2O | NaN | TEOS | NaN | NaN | NaN | NaN | NaN | NaN | NaN | NaN | NaN | NaN | Calcination | NaN | NaN | NaN | NaN | NaN | NaN | NaN | NaN | NaN | NaN | NaN | NaN | NaN | NaN | NaN | NaN | NaN | NaN | NaN | NaN | 281 | 0.48 | NaN | 3.77 | 2.64 | 1 | 348.15 | 0.26 | CO2 capture by As-prepared SBA-15 with an occluded organic template
445 | SBA(CP)-30 | S99 | CS-as syn | DOS | magnetite | EtOH | C12H27N | H2O | NaN | TEOS | NaN | NaN | NaN | NaN | NaN | NaN | NaN | NaN | NaN | NaN | Calcination | NaN | NaN | NaN | NaN | NaN | NaN | NaN | NaN | NaN | NaN | NaN | NaN | NaN | NaN | NaN | NaN | NaN | NaN | NaN | NaN | 281 | 0.48 | NaN | 3.77 | 7.92 | 1 | 348.15 | 1.59 | CO2 capture by As-prepared SBA-15 with an occluded organic template
446 | SBA(CP)-40 | S99 | CS-as syn | DOS | magnetite | EtOH | C12H27N | H2O | NaN | TEOS | NaN | NaN | NaN | NaN | NaN | NaN | NaN | NaN | NaN | NaN | Calcination | NaN | NaN | NaN | NaN | NaN | NaN | NaN | NaN | NaN | NaN | NaN | NaN | NaN | NaN | NaN | NaN | NaN | NaN | NaN | NaN | 281 | 0.48 | NaN | 3.77 | 10.56 | 1 | 348.15 | 2.23 | CO2 capture by As-prepared SBA-15 with an occluded organic template
447 | SBA(CP)-50 | S99 | CS-as syn | DOS | magnetite | EtOH | C12H27N | H2O | NaN | TEOS | NaN | NaN | NaN | NaN | NaN | NaN | NaN | NaN | NaN | NaN | Calcination | NaN | NaN | NaN | NaN | NaN | NaN | NaN | NaN | NaN | NaN | NaN | NaN | NaN | NaN | NaN | NaN | NaN | NaN | NaN | NaN | 281 | 0.48 | NaN | 3.77 | 13.21 | 1 | 348.15 | 2.92 | CO2 capture by As-prepared SBA-15 with an occluded organic template
448 | SBA(CP)-60 | S99 | CS-as syn | DOS | magnetite | EtOH | C12H27N | H2O | NaN | TEOS | NaN | NaN | NaN | NaN | NaN | NaN | NaN | NaN | NaN | NaN | Calcination | NaN | NaN | NaN | NaN | NaN | NaN | NaN | NaN | NaN | NaN | NaN | NaN | NaN | NaN | NaN | NaN | NaN | NaN | NaN | NaN | 281 | 0.48 | NaN | 3.77 | 15.85 | 1 | 348.15 | 3.02 | CO2 capture by As-prepared SBA-15 with an occluded organic template
449 | MS-2-TEPA-40% | S7 | PE-SBA-15 (17e) | SBA-15 | P123 | TIPB | NaN | NaN | HCl | TEOS | NaN | 290 | 20 | 383 | 24 | NaN | NaN | NaN | NaN | NaN | Extraction | NaN | 24 | NaN | Ethanol | NaN | NaN | NaN | NaN | NaN | NaN | NaN | NaN | NaN | NaN | NaN | NaN | NaN | NaN | NaN | NaN | 428 | 1.18 | NaN | 15.2 | 10.56 | 0.15 | 343.15 | 2.41 | Mesocellular silica foam supported polyamine adsorbents for dry CO2 scrubbing: Performance of single versus blended polyamines for impregnation
450 | MS-2-TEPA-60% | S7 | PE-SBA-15 (17e) | SBA-15 | P123 | TIPB | NaN | NaN | HCl | TEOS | NaN | 290 | 20 | 383 | 24 | NaN | NaN | NaN | NaN | NaN | Extraction | NaN | 24 | NaN | Ethanol | NaN | NaN | NaN | NaN | NaN | NaN | NaN | NaN | NaN | NaN | NaN | NaN | NaN | NaN | NaN | NaN | 428 | 1.18 | NaN | 15.2 | 15.85 | 0.15 | 343.15 | 3.89 | Mesocellular silica foam supported polyamine adsorbents for dry CO2 scrubbing: Performance of single versus blended polyamines for impregnation
451 | PE-SBA-15 (17e)-TEPA (50) | S69 | PE-SBA-15 (17e) | SBA-15 | P123 | TIPB | NaN | NaN | HCl | TEOS | NaN | 290 | 20 | 383 | 24 | NaN | NaN | NaN | NaN | NaN | Extraction | NaN | 24 | NaN | Ethanol | NaN | NaN | NaN | NaN | NaN | NaN | NaN | NaN | NaN | NaN | NaN | NaN | NaN | NaN | NaN | NaN | 428 | 1.18 | NaN | 15.2 | 14.1 | 1 | 318.15 | 3.73 | Amino-functionalized pore-expanded SBA-15 for CO2 adsorption
452 | CSA-TEPA-20% | S30 | CSA | DOS | cellulose whiskers | EtOH | NaN | H2O | HCl | NaN | NaN | 308 | 24 | NaN | NaN | NaN | NaN | NaN | NaN | NaN | Not | NaN | NaN | NaN | NaN | NaN | NaN | NaN | TMCS | NaN | NaN | NaN | n-Hexane | NaN | NaN | NaN | NaN | NaN | NaN | NaN | NaN | 470 | 1.52 | NaN | 11.92 | 7.78 | 1 | 298.15 | 1.26 | Synthesis and CO2 adsorption performance of TEPA-loaded cellulose whisker/silica composite aerogel
453 | CSA-TEPA-50% | S30 | CSA | DOS | cellulose whiskers | EtOH | NaN | H2O | HCl | NaN | NaN | 308 | 24 | NaN | NaN | NaN | NaN | NaN | NaN | NaN | Not | NaN | NaN | NaN | NaN | NaN | NaN | NaN | TMCS | NaN | NaN | NaN | n-Hexane | NaN | NaN | NaN | NaN | NaN | NaN | NaN | NaN | 470 | 1.52 | NaN | 11.92 | 15.96 | 1 | 298.15 | 1.45 | Synthesis and CO2 adsorption performance of TEPA-loaded cellulose whisker/silica composite aerogel
454 | CSA-TEPA-70% | S30 | CSA | DOS | cellulose whiskers | EtOH | NaN | H2O | HCl | NaN | NaN | 308 | 24 | NaN | NaN | NaN | NaN | NaN | NaN | NaN | Not | NaN | NaN | NaN | NaN | NaN | NaN | NaN | TMCS | NaN | NaN | NaN | n-Hexane | NaN | NaN | NaN | NaN | NaN | NaN | NaN | NaN | 470 | 1.52 | NaN | 11.92 | 19.45 | 1 | 298.15 | 2.25 | Synthesis and CO2 adsorption performance of TEPA-loaded cellulose whisker/silica composite aerogel
455 | ST10 | S55 | ST | DOS | NaN | NaN | NaN | NaN | NaN | Na2SiO3 | 3.8 | NaN | NaN | NaN | 3 | NaN | NaN | NaN | NaN | NaN | Not | NaN | NaN | NaN | NaN | NaN | NaN | NaN | NaN | NaN | NaN | NaN | NaN | NaN | NaN | NaN | NaN | NaN | NaN | NaN | NaN | 474 | 0.85 | NaN | 6.71 | 5.28 | 1 | 323.15 | 1.08 | Surface engineered silica mesospheres - A promising adsorbent for CO2 capture
456 | ST20 | S55 | ST | DOS | NaN | NaN | NaN | NaN | NaN | Na2SiO3 | 3.8 | NaN | NaN | NaN | 3 | NaN | NaN | NaN | NaN | NaN | Not | NaN | NaN | NaN | NaN | NaN | NaN | NaN | NaN | NaN | NaN | NaN | NaN | NaN | NaN | NaN | NaN | NaN | NaN | NaN | NaN | 474 | 0.85 | NaN | 6.71 | 6.87 | 1 | 323.15 | 1.60 | Surface engineered silica mesospheres - A promising adsorbent for CO2 capture
457 | ST30 | S55 | ST | DOS | NaN | NaN | NaN | NaN | NaN | Na2SiO3 | 3.8 | NaN | NaN | NaN | 3 | NaN | NaN | NaN | NaN | NaN | Not | NaN | NaN | NaN | NaN | NaN | NaN | NaN | NaN | NaN | NaN | NaN | NaN | NaN | NaN | NaN | NaN | NaN | NaN | NaN | NaN | 474 | 0.85 | NaN | 6.71 | 7.40 | 1 | 323.15 | 1.98 | Surface engineered silica mesospheres - A promising adsorbent for CO2 capture
458 | ST40 | S55 | ST | DOS | NaN | NaN | NaN | NaN | NaN | Na2SiO3 | 3.8 | NaN | NaN | NaN | 3 | NaN | NaN | NaN | NaN | NaN | Not | NaN | NaN | NaN | NaN | NaN | NaN | NaN | NaN | NaN | NaN | NaN | NaN | NaN | NaN | NaN | NaN | NaN | NaN | NaN | NaN | 474 | 0.85 | NaN | 6.71 | 7.66 | 1 | 323.15 | 2.08 | Surface engineered silica mesospheres - A promising adsorbent for CO2 capture
459 | STA10 | S56 | STA | DOS | NaN | NaN | NaN | NaN | NaN | Na2SiO3 | 3.8 | NaN | NaN | NaN | 3 | NaN | NaN | NaN | NaN | NaN | Not | NaN | NaN | NaN | NaN | NaN | NaN | Grafting | APTMS | NaN | NaN | NaN | NaN | NaN | NaN | NaN | NaN | NaN | NaN | NaN | NaN | NaN | NaN | NaN | NaN | 5.28 | 1 | 323.15 | 1.72 | Surface engineered silica mesospheres - A promising adsorbent for CO2 capture
460 | STA20 | S56 | STA | DOS | NaN | NaN | NaN | NaN | NaN | Na2SiO3 | 3.8 | NaN | NaN | NaN | 3 | NaN | NaN | NaN | NaN | NaN | Not | NaN | NaN | NaN | NaN | NaN | NaN | Grafting | APTMS | NaN | NaN | NaN | NaN | NaN | NaN | NaN | NaN | NaN | NaN | NaN | NaN | NaN | NaN | NaN | NaN | 6.87 | 1 | 323.15 | 2.22 | Surface engineered silica mesospheres - A promising adsorbent for CO2 capture
461 | STA30 | S56 | STA | DOS | NaN | NaN | NaN | NaN | NaN | Na2SiO3 | 3.8 | NaN | NaN | NaN | 3 | NaN | NaN | NaN | NaN | NaN | Not | NaN | NaN | NaN | NaN | NaN | NaN | Grafting | APTMS | NaN | NaN | NaN | NaN | NaN | NaN | NaN | NaN | NaN | NaN | NaN | NaN | NaN | NaN | NaN | NaN | 7.13 | 1 | 323.15 | 2.48 | Surface engineered silica mesospheres - A promising adsorbent for CO2 capture
462 | STA40 | S56 | STA | DOS | NaN | NaN | NaN | NaN | NaN | Na2SiO3 | 3.8 | NaN | NaN | NaN | 3 | NaN | NaN | NaN | NaN | NaN | Not | NaN | NaN | NaN | NaN | NaN | NaN | Grafting | APTMS | NaN | NaN | NaN | NaN | NaN | NaN | NaN | NaN | NaN | NaN | NaN | NaN | NaN | NaN | NaN | NaN | 9.24 | 1 | 323.15 | 1.25 | Surface engineered silica mesospheres - A promising adsorbent for CO2 capture
463 | ST10 | S55 | ST | DOS | NaN | NaN | NaN | NaN | NaN | Na2SiO3 | 3.8 | NaN | NaN | NaN | 3 | NaN | NaN | NaN | NaN | NaN | Not | NaN | NaN | NaN | NaN | NaN | NaN | NaN | NaN | NaN | NaN | NaN | NaN | NaN | NaN | NaN | NaN | NaN | NaN | NaN | NaN | 474 | 0.85 | NaN | 6.71 | 5.28 | 1 | 348.15 | 0.52 | Surface engineered silica mesospheres - A promising adsorbent for CO2 capture
464 | ST20 | S55 | ST | DOS | NaN | NaN | NaN | NaN | NaN | Na2SiO3 | 3.8 | NaN | NaN | NaN | 3 | NaN | NaN | NaN | NaN | NaN | Not | NaN | NaN | NaN | NaN | NaN | NaN | NaN | NaN | NaN | NaN | NaN | NaN | NaN | NaN | NaN | NaN | NaN | NaN | NaN | NaN | 474 | 0.85 | NaN | 6.71 | 6.87 | 1 | 348.15 | 1.22 | Surface engineered silica mesospheres - A promising adsorbent for CO2 capture
465 | ST30 | S55 | ST | DOS | NaN | NaN | NaN | NaN | NaN | Na2SiO3 | 3.8 | NaN | NaN | NaN | 3 | NaN | NaN | NaN | NaN | NaN | Not | NaN | NaN | NaN | NaN | NaN | NaN | NaN | NaN | NaN | NaN | NaN | NaN | NaN | NaN | NaN | NaN | NaN | NaN | NaN | NaN | 474 | 0.85 | NaN | 6.71 | 7.40 | 1 | 348.15 | 1.98 | Surface engineered silica mesospheres - A promising adsorbent for CO2 capture
466 | ST40 | S55 | ST | DOS | NaN | NaN | NaN | NaN | NaN | Na2SiO3 | 3.8 | NaN | NaN | NaN | 3 | NaN | NaN | NaN | NaN | NaN | Not | NaN | NaN | NaN | NaN | NaN | NaN | NaN | NaN | NaN | NaN | NaN | NaN | NaN | NaN | NaN | NaN | NaN | NaN | NaN | NaN | 474 | 0.85 | NaN | 6.71 | 7.66 | 1 | 348.15 | 2.10 | Surface engineered silica mesospheres - A promising adsorbent for CO2 capture
467 | STA10 | S56 | STA | DOS | NaN | NaN | NaN | NaN | NaN | Na2SiO3 | 3.8 | NaN | NaN | NaN | 3 | NaN | NaN | NaN | NaN | NaN | Not | NaN | NaN | NaN | NaN | NaN | NaN | Grafting | APTMS | NaN | NaN | NaN | NaN | NaN | NaN | NaN | NaN | NaN | NaN | NaN | NaN | NaN | NaN | NaN | NaN | 5.28 | 1 | 348.15 | 1.60 | Surface engineered silica mesospheres - A promising adsorbent for CO2 capture
468 | STA20 | S56 | STA | DOS | NaN | NaN | NaN | NaN | NaN | Na2SiO3 | 3.8 | NaN | NaN | NaN | 3 | NaN | NaN | NaN | NaN | NaN | Not | NaN | NaN | NaN | NaN | NaN | NaN | Grafting | APTMS | NaN | NaN | NaN | NaN | NaN | NaN | NaN | NaN | NaN | NaN | NaN | NaN | NaN | NaN | NaN | NaN | 6.87 | 1 | 348.15 | 2.50 | Surface engineered silica mesospheres - A promising adsorbent for CO2 capture
469 | STA30 | S56 | STA | DOS | NaN | NaN | NaN | NaN | NaN | Na2SiO3 | 3.8 | NaN | NaN | NaN | 3 | NaN | NaN | NaN | NaN | NaN | Not | NaN | NaN | NaN | NaN | NaN | NaN | Grafting | APTMS | NaN | NaN | NaN | NaN | NaN | NaN | NaN | NaN | NaN | NaN | NaN | NaN | NaN | NaN | NaN | NaN | 7.13 | 1 | 348.15 | 3.02 | Surface engineered silica mesospheres - A promising adsorbent for CO2 capture
470 | STA40 | S56 | STA | DOS | NaN | NaN | NaN | NaN | NaN | Na2SiO3 | 3.8 | NaN | NaN | NaN | 3 | NaN | NaN | NaN | NaN | NaN | Not | NaN | NaN | NaN | NaN | NaN | NaN | Grafting | APTMS | NaN | NaN | NaN | NaN | NaN | NaN | NaN | NaN | NaN | NaN | NaN | NaN | NaN | NaN | NaN | NaN | 9.24 | 1 | 348.15 | 1.58 | Surface engineered silica mesospheres - A promising adsorbent for CO2 capture
471 | PAN-PMMA-TEPA | S58 | PAN-PMMA | DOS | PEG | PAN | NaN | NMP | NaN | NaN | NaN | NaN | NaN | NaN | NaN | NaN | NaN | NaN | NaN | NaN | Not | NaN | NaN | NaN | NaN | NaN | NaN | NaN | NaN | NaN | NaN | NaN | NaN | NaN | NaN | NaN | NaN | NaN | NaN | NaN | NaN | 11 | 0.04 | NaN | 2.77 | 17.43 | 0.3 | 298.15 | 1.50 | Tetraethylenepentamine-grafted polyacrylonitrile-poly(methyl methacrylate) hollow fibers for low concentration CO2 capture at ambient temperature
472 | PAN-TEPA | S59 | PAN | DOS | PEG | PAN | x | NMP | NaN | NaN | NaN | NaN | NaN | NaN | NaN | NaN | NaN | NaN | NaN | NaN | Not | NaN | NaN | NaN | NaN | NaN | NaN | NaN | NaN | NaN | NaN | NaN | NaN | NaN | NaN | NaN | NaN | NaN | NaN | NaN | NaN | 19 | 0.13 | NaN | 3.17 | 15.38 | 0.3 | 298.15 | 1.32 | Tetraethylenepentamine-grafted polyacrylonitrile-poly(methyl methacrylate) hollow fibers for low concentration CO2 capture at ambient temperature
473 | PAN-TEPA2 | S59 | PAN | DOS | PEG | PAN | x | NMP | NaN | NaN | NaN | NaN | NaN | NaN | NaN | NaN | NaN | NaN | NaN | NaN | Not | NaN | NaN | NaN | NaN | NaN | NaN | NaN | NaN | NaN | NaN | NaN | NaN | NaN | NaN | NaN | NaN | NaN | NaN | NaN | NaN | 19 | 0.13 | NaN | 3.17 | 8.99 | 0.3 | 298.15 | 0.86 | Tetraethylenepentamine-grafted polyacrylonitrile-poly(methyl methacrylate) hollow fibers for low concentration CO2 capture at ambient temperature
474 | PAN-TEPA3 | S59 | PAN | DOS | PEG | PAN | x | NMP | NaN | NaN | NaN | NaN | NaN | NaN | NaN | NaN | NaN | NaN | NaN | NaN | Not | NaN | NaN | NaN | NaN | NaN | NaN | NaN | NaN | NaN | NaN | NaN | NaN | NaN | NaN | NaN | NaN | NaN | NaN | NaN | NaN | 19 | 0.13 | NaN | 3.17 | 4.73 | 0.3 | 298.15 | 1.01 | Tetraethylenepentamine-grafted polyacrylonitrile-poly(methyl methacrylate) hollow fibers for low concentration CO2 capture at ambient temperature
475 | SA–I-40 | S82 | SA-I | DOS | NaN | NaN | NaN | NaN | NaN | NaN | NaN | NaN | NaN | NaN | NaN | NaN | NaN | NaN | NaN | NaN | Not | NaN | NaN | NaN | NaN | NaN | NaN | NaN | NaN | NaN | NaN | NaN | NaN | NaN | NaN | NaN | NaN | NaN | NaN | NaN | NaN | 822 | 5.0 | NaN | 42 | 9.77 | 1 | 348.15 | 2.3 | CO2 capture using particulate silica aerogel immobilized with tetraethylenepentamine
476 | SA–I-50 | S82 | SA-I | DOS | NaN | NaN | NaN | NaN | NaN | NaN | NaN | NaN | NaN | NaN | NaN | NaN | NaN | NaN | NaN | NaN | Not | NaN | NaN | NaN | NaN | NaN | NaN | NaN | NaN | NaN | NaN | NaN | NaN | NaN | NaN | NaN | NaN | NaN | NaN | NaN | NaN | 822 | 5.0 | NaN | 42 | 12.68 | 1 | 348.15 | 3.2 | CO2 capture using particulate silica aerogel immobilized with tetraethylenepentamine
477 | SA–I-60 | S82 | SA-I | DOS | NaN | NaN | NaN | NaN | NaN | NaN | NaN | NaN | NaN | NaN | NaN | NaN | NaN | NaN | NaN | NaN | Not | NaN | NaN | NaN | NaN | NaN | NaN | NaN | NaN | NaN | NaN | NaN | NaN | NaN | NaN | NaN | NaN | NaN | NaN | NaN | NaN | 822 | 5.0 | NaN | 42 | 15.58 | 1 | 348.15 | 3.7 | CO2 capture using particulate silica aerogel immobilized with tetraethylenepentamine
478 | SA–I-70 | S82 | SA-I | DOS | NaN | NaN | NaN | NaN | NaN | NaN | NaN | NaN | NaN | NaN | NaN | NaN | NaN | NaN | NaN | NaN | Not | NaN | NaN | NaN | NaN | NaN | NaN | NaN | NaN | NaN | NaN | NaN | NaN | NaN | NaN | NaN | NaN | NaN | NaN | NaN | NaN | 822 | 5.0 | NaN | 42 | 17.96 | 1 | 348.15 | 4.7 | CO2 capture using particulate silica aerogel immobilized with tetraethylenepentamine
479 | SA-I-80 | S82 | SA-I | DOS | NaN | NaN | NaN | NaN | NaN | NaN | NaN | NaN | NaN | NaN | NaN | NaN | NaN | NaN | NaN | NaN | Not | NaN | NaN | NaN | NaN | NaN | NaN | NaN | NaN | NaN | NaN | NaN | NaN | NaN | NaN | NaN | NaN | NaN | NaN | NaN | NaN | 822 | 5.0 | NaN | 42 | 20.60 | 1 | 348.15 | 6.1 | CO2 capture using particulate silica aerogel immobilized with tetraethylenepentamine
480 | SA-I-85 | S82 | SA-I | DOS | NaN | NaN | NaN | NaN | NaN | NaN | NaN | NaN | NaN | NaN | NaN | NaN | NaN | NaN | NaN | NaN | Not | NaN | NaN | NaN | NaN | NaN | NaN | NaN | NaN | NaN | NaN | NaN | NaN | NaN | NaN | NaN | NaN | NaN | NaN | NaN | NaN | 822 | 5.0 | NaN | 42 | 21.92 | 1 | 348.15 | 5.1 | CO2 capture using particulate silica aerogel immobilized with tetraethylenepentamine
481 | SA-I-90 | S82 | SA-I | DOS | NaN | NaN | NaN | NaN | NaN | NaN | NaN | NaN | NaN | NaN | NaN | NaN | NaN | NaN | NaN | NaN | Not | NaN | NaN | NaN | NaN | NaN | NaN | NaN | NaN | NaN | NaN | NaN | NaN | NaN | NaN | NaN | NaN | NaN | NaN | NaN | NaN | 822 | 5.0 | NaN | 42 | 23.24 | 1 | 348.15 | 3.6 | CO2 capture using particulate silica aerogel immobilized with tetraethylenepentamine
482 | SA–O-50 | S83 | SA-O | DOS | NaN | NaN | NaN | NaN | NaN | NaN | NaN | NaN | NaN | NaN | NaN | NaN | NaN | NaN | NaN | NaN | Not | NaN | NaN | NaN | NaN | NaN | NaN | NaN | NaN | NaN | NaN | NaN | NaN | NaN | NaN | NaN | NaN | NaN | NaN | NaN | NaN | 673 | 3.5 | NaN | 21 | 14.26 | 1 | 348.15 | 1.5 | CO2 capture using particulate silica aerogel immobilized with tetraethylenepentamine
483 | SA–O-60 | S83 | SA-O | DOS | NaN | NaN | NaN | NaN | NaN | NaN | NaN | NaN | NaN | NaN | NaN | NaN | NaN | NaN | NaN | NaN | Not | NaN | NaN | NaN | NaN | NaN | NaN | NaN | NaN | NaN | NaN | NaN | NaN | NaN | NaN | NaN | NaN | NaN | NaN | NaN | NaN | 673 | 3.5 | NaN | 21 | 16.64 | 1 | 348.15 | 2.3 | CO2 capture using particulate silica aerogel immobilized with tetraethylenepentamine
484 | SA–O-70 | S83 | SA-O | DOS | NaN | NaN | NaN | NaN | NaN | NaN | NaN | NaN | NaN | NaN | NaN | NaN | NaN | NaN | NaN | NaN | Not | NaN | NaN | NaN | NaN | NaN | NaN | NaN | NaN | NaN | NaN | NaN | NaN | NaN | NaN | NaN | NaN | NaN | NaN | NaN | NaN | 673 | 3.5 | NaN | 21 | 18.75 | 1 | 348.15 | 2.8 | CO2 capture using particulate silica aerogel immobilized with tetraethylenepentamine
485 | SA-O-80 | S83 | SA-O | DOS | NaN | NaN | NaN | NaN | NaN | NaN | NaN | NaN | NaN | NaN | NaN | NaN | NaN | NaN | NaN | NaN | Not | NaN | NaN | NaN | NaN | NaN | NaN | NaN | NaN | NaN | NaN | NaN | NaN | NaN | NaN | NaN | NaN | NaN | NaN | NaN | NaN | 673 | 3.5 | NaN | 21 | 21.39 | 1 | 348.15 | 3.5 | CO2 capture using particulate silica aerogel immobilized with tetraethylenepentamine
486 | SA-O-85 | S83 | SA-O | DOS | NaN | NaN | NaN | NaN | NaN | NaN | NaN | NaN | NaN | NaN | NaN | NaN | NaN | NaN | NaN | NaN | Not | NaN | NaN | NaN | NaN | NaN | NaN | NaN | NaN | NaN | NaN | NaN | NaN | NaN | NaN | NaN | NaN | NaN | NaN | NaN | NaN | 673 | 3.5 | NaN | 21 | 22.72 | 1 | 348.15 | 2.8 | CO2 capture using particulate silica aerogel immobilized with tetraethylenepentamine
487 | SBA15-TEPA-30 | S4 | SBA-15(p) | SBA-15 | P123 | NaN | NaN | H2O | HCl | TEOS | NaN | 373 | 24 | NaN | NaN | H2O | NaN | NaN | 353 | 12 | Retention | NaN | NaN | NaN | NaN | NaN | NaN | NaN | NaN | NaN | NaN | NaN | NaN | NaN | NaN | NaN | NaN | NaN | NaN | NaN | NaN | 189 | 0.44 | NaN | 7.12 | 7.92 | 1 | 323.15 | 1.492 | Wastes against wastes treatment: Industrial silica fume derived porous solid amine adsorbent for efficient and reversible ultralow-pressure CO2 adsorption
488 | SBA15-TEPA-30 | S4 | SBA-15(p) | SBA-15 | P123 | NaN | NaN | H2O | HCl | TEOS | NaN | 373 | 24 | NaN | NaN | H2O | NaN | NaN | 353 | 12 | Retention | NaN | NaN | NaN | NaN | NaN | NaN | NaN | NaN | NaN | NaN | NaN | NaN | NaN | NaN | NaN | NaN | NaN | NaN | NaN | NaN | 189 | 0.44 | NaN | 7.12 | 7.92 | 1 | 298.15 | 0.710 | Wastes against wastes treatment: Industrial silica fume derived porous solid amine adsorbent for efficient and reversible ultralow-pressure CO2 adsorption
489 | MS-1-TEPA-60% | S6 | PAN | DOS | PEG | PAN | x | NMP | NaN | NaN | NaN | NaN | NaN | NaN | NaN | NaN | NaN | NaN | NaN | NaN | Retention | NaN | NaN | NaN | NaN | NaN | NaN | NaN | NaN | NaN | NaN | NaN | NaN | NaN | NaN | NaN | NaN | NaN | NaN | NaN | NaN | 19 | 0.13 | NaN | 3.17 | 15.85 | 0.15 | 343.15 | 4.37 | Mesocellular silica foam supported polyamine adsorbents for dry CO2 scrubbing: Performance of single versus blended polyamines for impregnation
490 | MS-1-TEPA-70% | S6 | PAN | DOS | PEG | PAN | x | NMP | NaN | NaN | NaN | NaN | NaN | NaN | NaN | NaN | NaN | NaN | NaN | NaN | Retention | NaN | NaN | NaN | NaN | NaN | NaN | NaN | NaN | NaN | NaN | NaN | NaN | NaN | NaN | NaN | NaN | NaN | NaN | NaN | NaN | 19 | 0.13 | NaN | 3.17 | 18.49 | 0.15 | 343.15 | 4.48 | Mesocellular silica foam supported polyamine adsorbents for dry CO2 scrubbing: Performance of single versus blended polyamines for impregnation
491 | MS-3-TEPA-40% | S8 | KIT-1-W | KIT-1 | CTAB | H2Na2EDTA | NaN | H2O | NaOH | Na2SiO3 | NaN | NaN | NaN | 373 | 72 | NaN | NaN | NaN | 373 | 12 | Retention | NaN | NaN | NaN | NaN | NaN | NaN | NaN | NaN | NaN | NaN | NaN | NaN | NaN | NaN | NaN | NaN | NaN | NaN | NaN | NaN | 144 | 0.16 | NaN | 5.1 | 10.56 | 0.15 | 343.15 | 2.83 | Mesocellular silica foam supported polyamine adsorbents for dry CO2 scrubbing: Performance of single versus blended polyamines for impregnation
492 | MS-3-TEPA-60% | S8 | KIT-1-W | KIT-1 | CTAB | H2Na2EDTA | NaN | H2O | NaOH | Na2SiO3 | NaN | NaN | NaN | 373 | 72 | NaN | NaN | NaN | 373 | 12 | Retention | NaN | NaN | NaN | NaN | NaN | NaN | NaN | NaN | NaN | NaN | NaN | NaN | NaN | NaN | NaN | NaN | NaN | NaN | NaN | NaN | 144 | 0.16 | NaN | 5.1 | 15.85 | 0.15 | 343.15 | 4.24 | Mesocellular silica foam supported polyamine adsorbents for dry CO2 scrubbing: Performance of single versus blended polyamines for impregnation
493 | MS-4-TEPA-40% | S9 | PE-SBA-15 | SBA-15 | P123 | TIPB | NaN | NaN | NH4F | TEOS | NaN | 290 | 24 | 373 | 48 | NaN | NaN | NaN | NaN | NaN | Retention | NaN | NaN | NaN | NaN | NaN | NaN | NaN | NaN | NaN | NaN | NaN | NaN | NaN | NaN | NaN | NaN | NaN | NaN | NaN | NaN | 428 | 1.18 | NaN | 15.2 | 10.56 | 0.15 | 343.15 | 2.11 | Mesocellular silica foam supported polyamine adsorbents for dry CO2 scrubbing: Performance of single versus blended polyamines for impregnation
494 | MS-4-TEPA-60% | S9 | PE-SBA-15 | SBA-15 | P123 | TIPB | NaN | NaN | NH4F | TEOS | NaN | 290 | 24 | 373 | 48 | NaN | NaN | NaN | NaN | NaN | Retention | NaN | NaN | NaN | NaN | NaN | NaN | NaN | NaN | NaN | NaN | NaN | NaN | NaN | NaN | NaN | NaN | NaN | NaN | NaN | NaN | 428 | 1.18 | NaN | 15.2 | 15.85 | 0.15 | 343.15 | 3.93 | Mesocellular silica foam supported polyamine adsorbents for dry CO2 scrubbing: Performance of single versus blended polyamines for impregnation
495 | MS-4-TEPA-70% | S9 | PE-SBA-15 | SBA-15 | P123 | TIPB | NaN | NaN | NH4F | TEOS | NaN | 290 | 24 | 373 | 48 | NaN | NaN | NaN | NaN | NaN | Retention | NaN | NaN | NaN | NaN | NaN | NaN | NaN | NaN | NaN | NaN | NaN | NaN | NaN | NaN | NaN | NaN | NaN | NaN | NaN | NaN | 428 | 1.18 | NaN | 15.2 | 18.49 | 0.15 | 343.15 | 4.70 | Mesocellular silica foam supported polyamine adsorbents for dry CO2 scrubbing: Performance of single versus blended polyamines for impregnation
496 | S2-TEPA-30 | S17 | S2 | SBA-15 | P123 | NaN | NaN | H2O | HCl | TEOS | NaN | 313 | 24 | 383 | 48 | NaN | NaN | NaN | NaN | NaN | Retention | NaN | NaN | NaN | NaN | NaN | NaN | Crystallization | TPAOH | NaN | 383 | 24 | NaN | NaN | NaN | NaN | NaN | Calcination | 823 | 24 | NaN | 551 | 1.03 | NaN | 7.78 | 7.92 | 1 | 303.15 | 1.23 | Surface Bespoke Mesoporous Silica for Carbon Dioxide Adsorption
497 | S2-TEPA-50 | S17 | S2 | SBA-15 | P123 | NaN | NaN | H2O | HCl | TEOS | NaN | 313 | 24 | 383 | 48 | NaN | NaN | NaN | NaN | NaN | Retention | NaN | NaN | NaN | NaN | NaN | NaN | Crystallization | TPAOH | NaN | 383 | 24 | NaN | NaN | NaN | NaN | NaN | Calcination | 823 | 24 | NaN | 551 | 1.03 | NaN | 7.78 | 13.21 | 1 | 303.15 | 1.41 | Surface Bespoke Mesoporous Silica for Carbon Dioxide Adsorption
498 | S2-TEPA-70 | S17 | S2 | SBA-15 | P123 | NaN | NaN | H2O | HCl | TEOS | NaN | 313 | 24 | 383 | 48 | NaN | NaN | NaN | NaN | NaN | Retention | NaN | NaN | NaN | NaN | NaN | NaN | Crystallization | TPAOH | NaN | 383 | 24 | NaN | NaN | NaN | NaN | NaN | Calcination | 823 | 24 | NaN | 551 | 1.03 | NaN | 7.78 | 18.49 | 1 | 303.15 | 1.64 | Surface Bespoke Mesoporous Silica for Carbon Dioxide Adsorption
499 | S2-TEPA-30 | S17 | S2 | SBA-15 | P123 | NaN | NaN | H2O | HCl | TEOS | NaN | 313 | 24 | 383 | 48 | NaN | NaN | NaN | NaN | NaN | Retention | NaN | NaN | NaN | NaN | NaN | NaN | Crystallization | TPAOH | NaN | 383 | 24 | NaN | NaN | NaN | NaN | NaN | Calcination | 823 | 24 | NaN | 551 | 1.03 | NaN | 7.78 | 7.92 | 1 | 328.15 | 1.07 | Surface Bespoke Mesoporous Silica for Carbon Dioxide Adsorption
500 | S2-TEPA-50 | S17 | S2 | SBA-15 | P123 | NaN | NaN | H2O | HCl | TEOS | NaN | 313 | 24 | 383 | 48 | NaN | NaN | NaN | NaN | NaN | Retention | NaN | NaN | NaN | NaN | NaN | NaN | Crystallization | TPAOH | NaN | 383 | 24 | NaN | NaN | NaN | NaN | NaN | Calcination | 823 | 24 | NaN | 551 | 1.03 | NaN | 7.78 | 13.21 | 1 | 328.15 | 1.36 | Surface Bespoke Mesoporous Silica for Carbon Dioxide Adsorption
501 | S2-TEPA-70 | S17 | S2 | SBA-15 | P123 | NaN | NaN | H2O | HCl | TEOS | NaN | 313 | 24 | 383 | 48 | NaN | NaN | NaN | NaN | NaN | Retention | NaN | NaN | NaN | NaN | NaN | NaN | Crystallization | TPAOH | NaN | 383 | 24 | NaN | NaN | NaN | NaN | NaN | Calcination | 823 | 24 | NaN | 551 | 1.03 | NaN | 7.78 | 18.49 | 1 | 328.15 | 2.02 | Surface Bespoke Mesoporous Silica for Carbon Dioxide Adsorption
502 | S2-TEPA-30 | S17 | S2 | SBA-15 | P123 | NaN | NaN | H2O | HCl | TEOS | NaN | 313 | 24 | 383 | 48 | NaN | NaN | NaN | NaN | NaN | Retention | NaN | NaN | NaN | NaN | NaN | NaN | Crystallization | TPAOH | NaN | 383 | 24 | NaN | NaN | NaN | NaN | NaN | Calcination | 823 | 24 | NaN | 551 | 1.03 | NaN | 7.78 | 7.92 | 1 | 348.15 | 0.88 | Surface Bespoke Mesoporous Silica for Carbon Dioxide Adsorption
503 | S2-TEPA-50 | S17 | S2 | SBA-15 | P123 | NaN | NaN | H2O | HCl | TEOS | NaN | 313 | 24 | 383 | 48 | NaN | NaN | NaN | NaN | NaN | Retention | NaN | NaN | NaN | NaN | NaN | NaN | Crystallization | TPAOH | NaN | 383 | 24 | NaN | NaN | NaN | NaN | NaN | Calcination | 823 | 24 | NaN | 551 | 1.03 | NaN | 7.78 | 13.21 | 1 | 348.15 | 1.27 | Surface Bespoke Mesoporous Silica for Carbon Dioxide Adsorption
504 | S2-TEPA-70 | S17 | S2 | SBA-15 | P123 | NaN | NaN | H2O | HCl | TEOS | NaN | 313 | 24 | 383 | 48 | NaN | NaN | NaN | NaN | NaN | Retention | NaN | NaN | NaN | NaN | NaN | NaN | Crystallization | TPAOH | NaN | 383 | 24 | NaN | NaN | NaN | NaN | NaN | Calcination | 823 | 24 | NaN | 551 | 1.03 | NaN | 7.78 | 18.49 | 1 | 348.15 | 2.54 | Surface Bespoke Mesoporous Silica for Carbon Dioxide Adsorption
505 | S2-TEPA-30 | S17 | S2 | SBA-15 | P123 | NaN | NaN | H2O | HCl | TEOS | NaN | 313 | 24 | 383 | 48 | NaN | NaN | NaN | NaN | NaN | Retention | NaN | NaN | NaN | NaN | NaN | NaN | Crystallization | TPAOH | NaN | 383 | 24 | NaN | NaN | NaN | NaN | NaN | Calcination | 823 | 24 | NaN | 551 | 1.03 | NaN | 7.78 | 7.92 | 0.15 | 303.15 | 1.30 | Surface Bespoke Mesoporous Silica for Carbon Dioxide Adsorption
506 | S2-TEPA-50 | S17 | S2 | SBA-15 | P123 | NaN | NaN | H2O | HCl | TEOS | NaN | 313 | 24 | 383 | 48 | NaN | NaN | NaN | NaN | NaN | Retention | NaN | NaN | NaN | NaN | NaN | NaN | Crystallization | TPAOH | NaN | 383 | 24 | NaN | NaN | NaN | NaN | NaN | Calcination | 823 | 24 | NaN | 551 | 1.03 | NaN | 7.78 | 13.21 | 0.15 | 303.15 | 1.40 | Surface Bespoke Mesoporous Silica for Carbon Dioxide Adsorption
507 | S2-TEPA-70 | S17 | S2 | SBA-15 | P123 | NaN | NaN | H2O | HCl | TEOS | NaN | 313 | 24 | 383 | 48 | NaN | NaN | NaN | NaN | NaN | Retention | NaN | NaN | NaN | NaN | NaN | NaN | Crystallization | TPAOH | NaN | 383 | 24 | NaN | NaN | NaN | NaN | NaN | Calcination | 823 | 24 | NaN | 551 | 1.03 | NaN | 7.78 | 18.49 | 0.15 | 303.15 | 2.21 | Surface Bespoke Mesoporous Silica for Carbon Dioxide Adsorption
508 | S2-TEPA-30 | S17 | S2 | SBA-15 | P123 | NaN | NaN | H2O | HCl | TEOS | NaN | 313 | 24 | 383 | 48 | NaN | NaN | NaN | NaN | NaN | Retention | NaN | NaN | NaN | NaN | NaN | NaN | Crystallization | TPAOH | NaN | 383 | 24 | NaN | NaN | NaN | NaN | NaN | Calcination | 823 | 24 | NaN | 551 | 1.03 | NaN | 7.78 | 7.92 | 0.15 | 328.15 | 1.17 | Surface Bespoke Mesoporous Silica for Carbon Dioxide Adsorption
509 | S2-TEPA-50 | S17 | S2 | SBA-15 | P123 | NaN | NaN | H2O | HCl | TEOS | NaN | 313 | 24 | 383 | 48 | NaN | NaN | NaN | NaN | NaN | Retention | NaN | NaN | NaN | NaN | NaN | NaN | Crystallization | TPAOH | NaN | 383 | 24 | NaN | NaN | NaN | NaN | NaN | Calcination | 823 | 24 | NaN | 551 | 1.03 | NaN | 7.78 | 13.21 | 0.15 | 328.15 | 1.71 | Surface Bespoke Mesoporous Silica for Carbon Dioxide Adsorption
510 | S2-TEPA-70 | S17 | S2 | SBA-15 | P123 | NaN | NaN | H2O | HCl | TEOS | NaN | 313 | 24 | 383 | 48 | NaN | NaN | NaN | NaN | NaN | Retention | NaN | NaN | NaN | NaN | NaN | NaN | Crystallization | TPAOH | NaN | 383 | 24 | NaN | NaN | NaN | NaN | NaN | Calcination | 823 | 24 | NaN | 551 | 1.03 | NaN | 7.78 | 18.49 | 0.15 | 328.15 | 2.21 | Surface Bespoke Mesoporous Silica for Carbon Dioxide Adsorption
511 | S2-TEPA-30 | S17 | S2 | SBA-15 | P123 | NaN | NaN | H2O | HCl | TEOS | NaN | 313 | 24 | 383 | 48 | NaN | NaN | NaN | NaN | NaN | Retention | NaN | NaN | NaN | NaN | NaN | NaN | Crystallization | TPAOH | NaN | 383 | 24 | NaN | NaN | NaN | NaN | NaN | Calcination | 823 | 24 | NaN | 551 | 1.03 | NaN | 7.78 | 7.92 | 0.15 | 348.15 | 0.97 | Surface Bespoke Mesoporous Silica for Carbon Dioxide Adsorption
512 | S2-TEPA-50 | S17 | S2 | SBA-15 | P123 | NaN | NaN | H2O | HCl | TEOS | NaN | 313 | 24 | 383 | 48 | NaN | NaN | NaN | NaN | NaN | Retention | NaN | NaN | NaN | NaN | NaN | NaN | Crystallization | TPAOH | NaN | 383 | 24 | NaN | NaN | NaN | NaN | NaN | Calcination | 823 | 24 | NaN | 551 | 1.03 | NaN | 7.78 | 13.21 | 0.15 | 348.15 | 2.16 | Surface Bespoke Mesoporous Silica for Carbon Dioxide Adsorption
513 | S2-TEPA-70 | S17 | S2 | SBA-15 | P123 | NaN | NaN | H2O | HCl | TEOS | NaN | 313 | 24 | 383 | 48 | NaN | NaN | NaN | NaN | NaN | Retention | NaN | NaN | NaN | NaN | NaN | NaN | Crystallization | TPAOH | NaN | 383 | 24 | NaN | NaN | NaN | NaN | NaN | Calcination | 823 | 24 | NaN | 551 | 1.03 | NaN | 7.78 | 18.49 | 0.15 | 348.15 | 2.51 | Surface Bespoke Mesoporous Silica for Carbon Dioxide Adsorption
514 | SBA-15(p)-30TEPA | S39 | SBA-15(p) | SBA-15 | P123 | NaN | NaN | H2O | HCl | TEOS | NaN | 373 | 24 | NaN | NaN | H2O | NaN | NaN | 353 | 12 | Retention | NaN | NaN | NaN | NaN | NaN | NaN | NaN | NaN | NaN | NaN | NaN | NaN | NaN | NaN | NaN | NaN | NaN | NaN | NaN | NaN | 189 | 0.44 | NaN | 7.12 | 7.5 | 0.2 | 348.15 | 2.84 | Amine-modified SBA-15(P): A promising adsorbent for CO2 capture
515 | SBA-15(p)-40TEPA | S39 | SBA-15(p) | SBA-15 | P123 | NaN | NaN | H2O | HCl | TEOS | NaN | 373 | 24 | NaN | NaN | H2O | NaN | NaN | 353 | 12 | Retention | NaN | NaN | NaN | NaN | NaN | NaN | NaN | NaN | NaN | NaN | NaN | NaN | NaN | NaN | NaN | NaN | NaN | NaN | NaN | NaN | 189 | 0.44 | NaN | 7.12 | 9.3 | 0.2 | 348.15 | 3.70 | Amine-modified SBA-15(P): A promising adsorbent for CO2 capture
516 | SBA-15(p)-50TEPA | S39 | SBA-15(p) | SBA-15 | P123 | NaN | NaN | H2O | HCl | TEOS | NaN | 373 | 24 | NaN | NaN | H2O | NaN | NaN | 353 | 12 | Retention | NaN | NaN | NaN | NaN | NaN | NaN | NaN | NaN | NaN | NaN | NaN | NaN | NaN | NaN | NaN | NaN | NaN | NaN | NaN | NaN | 189 | 0.44 | NaN | 7.12 | 11.79 | 0.2 | 348.15 | 4.70 | Amine-modified SBA-15(P): A promising adsorbent for CO2 capture
517 | SBA-15(p)-60TEPA | S39 | SBA-15(p) | SBA-15 | P123 | NaN | NaN | H2O | HCl | TEOS | NaN | 373 | 24 | NaN | NaN | H2O | NaN | NaN | 353 | 12 | Retention | NaN | NaN | NaN | NaN | NaN | NaN | NaN | NaN | NaN | NaN | NaN | NaN | NaN | NaN | NaN | NaN | NaN | NaN | NaN | NaN | 189 | 0.44 | NaN | 7.12 | 13.49 | 0.2 | 348.15 | 5.39 | Amine-modified SBA-15(P): A promising adsorbent for CO2 capture
518 | SBA-15(p)-70TEPA | S39 | SBA-15(p) | SBA-15 | P123 | NaN | NaN | H2O | HCl | TEOS | NaN | 373 | 24 | NaN | NaN | H2O | NaN | NaN | 353 | 12 | Retention | NaN | NaN | NaN | NaN | NaN | NaN | NaN | NaN | NaN | NaN | NaN | NaN | NaN | NaN | NaN | NaN | NaN | NaN | NaN | NaN | 189 | 0.44 | NaN | 7.12 | 15.8 | 0.2 | 348.15 | 4.09 | Amine-modified SBA-15(P): A promising adsorbent for CO2 capture
519 | MMSN-30/TEPA-20 | S46 | MMSN-30 | DOS | CTAC | NaN | NaN | H2O | TEA | TEOS | NaN | 368 | 3 | NaN | NaN | H2O | NaN | NaN | NaN | NaN | Retention | NaN | NaN | NaN | NaN | NaN | NaN | NaN | NaN | NaN | NaN | NaN | NaN | NaN | NaN | NaN | NaN | NaN | NaN | NaN | NaN | 431 | 0.72 | 0.44 | 2.4 | 4.60 | 1 | 273.15 | 1.93 | Role of brush-like additives in CO2 adsorbents for the enhancement of amine efficiency
520 | MMSN-30/TEPA-30 | S46 | MMSN-30 | DOS | CTAC | NaN | NaN | H2O | TEA | TEOS | NaN | 368 | 3 | NaN | NaN | H2O | NaN | NaN | NaN | NaN | Retention | NaN | NaN | NaN | NaN | NaN | NaN | NaN | NaN | NaN | NaN | NaN | NaN | NaN | NaN | NaN | NaN | NaN | NaN | NaN | NaN | 431 | 0.72 | 0.44 | 2.4 | 5.89 | 1 | 273.15 | 2.46 | Role of brush-like additives in CO2 adsorbents for the enhancement of amine efficiency
521 | MMSN-30/TEPA-40 | S46 | MMSN-30 | DOS | CTAC | NaN | NaN | H2O | TEA | TEOS | NaN | 368 | 3 | NaN | NaN | H2O | NaN | NaN | NaN | NaN | Retention | NaN | NaN | NaN | NaN | NaN | NaN | NaN | NaN | NaN | NaN | NaN | NaN | NaN | NaN | NaN | NaN | NaN | NaN | NaN | NaN | 431 | 0.72 | 0.44 | 2.4 | 9.72 | 1 | 273.15 | 3.91 | Role of brush-like additives in CO2 adsorbents for the enhancement of amine efficiency
522 | MMSN-30/TEPA-50 | S46 | MMSN-30 | DOS | CTAC | NaN | NaN | H2O | TEA | TEOS | NaN | 368 | 3 | NaN | NaN | H2O | NaN | NaN | NaN | NaN | Retention | NaN | NaN | NaN | NaN | NaN | NaN | NaN | NaN | NaN | NaN | NaN | NaN | NaN | NaN | NaN | NaN | NaN | NaN | NaN | NaN | 431 | 0.72 | 0.44 | 2.4 | 12.68 | 1 | 273.15 | 4.53 | Role of brush-like additives in CO2 adsorbents for the enhancement of amine efficiency
523 | MMSN-30/TEPA-60 | S46 | MMSN-30 | DOS | CTAC | NaN | NaN | H2O | TEA | TEOS | NaN | 368 | 3 | NaN | NaN | H2O | NaN | NaN | NaN | NaN | Retention | NaN | NaN | NaN | NaN | NaN | NaN | NaN | NaN | NaN | NaN | NaN | NaN | NaN | NaN | NaN | NaN | NaN | NaN | NaN | NaN | 431 | 0.72 | 0.44 | 2.4 | 14.68 | 1 | 273.15 | 4.40 | Role of brush-like additives in CO2 adsorbents for the enhancement of amine efficiency
524 | MMSN-30/TEPA-70 | S46 | MMSN-30 | DOS | CTAC | NaN | NaN | H2O | TEA | TEOS | NaN | 368 | 3 | NaN | NaN | H2O | NaN | NaN | NaN | NaN | Retention | NaN | NaN | NaN | NaN | NaN | NaN | NaN | NaN | NaN | NaN | NaN | NaN | NaN | NaN | NaN | NaN | NaN | NaN | NaN | NaN | 431 | 0.72 | 0.44 | 2.4 | 17.48 | 1 | 273.15 | 4.33 | Role of brush-like additives in CO2 adsorbents for the enhancement of amine efficiency
525 | MMSN-30/TEPA-20 | S46 | MMSN-30 | DOS | CTAC | NaN | NaN | H2O | TEA | TEOS | NaN | 368 | 3 | NaN | NaN | H2O | NaN | NaN | NaN | NaN | Retention | NaN | NaN | NaN | NaN | NaN | NaN | NaN | NaN | NaN | NaN | NaN | NaN | NaN | NaN | NaN | NaN | NaN | NaN | NaN | NaN | 431 | 0.72 | 0.44 | 2.4 | 4.60 | 1 | 348.15 | 1.51 | Role of brush-like additives in CO2 adsorbents for the enhancement of amine efficiency
526 | MMSN-30/TEPA-30 | S46 | MMSN-30 | DOS | CTAC | NaN | NaN | H2O | TEA | TEOS | NaN | 368 | 3 | NaN | NaN | H2O | NaN | NaN | NaN | NaN | Retention | NaN | NaN | NaN | NaN | NaN | NaN | NaN | NaN | NaN | NaN | NaN | NaN | NaN | NaN | NaN | NaN | NaN | NaN | NaN | NaN | 431 | 0.72 | 0.44 | 2.4 | 5.89 | 1 | 348.15 | 2.17 | Role of brush-like additives in CO2 adsorbents for the enhancement of amine efficiency
527 | MMSN-30/TEPA-40 | S46 | MMSN-30 | DOS | CTAC | NaN | NaN | H2O | TEA | TEOS | NaN | 368 | 3 | NaN | NaN | H2O | NaN | NaN | NaN | NaN | Retention | NaN | NaN | NaN | NaN | NaN | NaN | NaN | NaN | NaN | NaN | NaN | NaN | NaN | NaN | NaN | NaN | NaN | NaN | NaN | NaN | 431 | 0.72 | 0.44 | 2.4 | 9.72 | 1 | 348.15 | 4.02 | Role of brush-like additives in CO2 adsorbents for the enhancement of amine efficiency
528 | MMSN-30/TEPA-50 | S46 | MMSN-30 | DOS | CTAC | NaN | NaN | H2O | TEA | TEOS | NaN | 368 | 3 | NaN | NaN | H2O | NaN | NaN | NaN | NaN | Retention | NaN | NaN | NaN | NaN | NaN | NaN | NaN | NaN | NaN | NaN | NaN | NaN | NaN | NaN | NaN | NaN | NaN | NaN | NaN | NaN | 431 | 0.72 | 0.44 | 2.4 | 12.68 | 1 | 348.15 | 5.35 | Role of brush-like additives in CO2 adsorbents for the enhancement of amine efficiency
529 | MMSN-30/TEPA-60 | S46 | MMSN-30 | DOS | CTAC | NaN | NaN | H2O | TEA | TEOS | NaN | 368 | 3 | NaN | NaN | H2O | NaN | NaN | NaN | NaN | Retention | NaN | NaN | NaN | NaN | NaN | NaN | NaN | NaN | NaN | NaN | NaN | NaN | NaN | NaN | NaN | NaN | NaN | NaN | NaN | NaN | 431 | 0.72 | 0.44 | 2.4 | 14.68 | 1 | 348.15 | 5.51 | Role of brush-like additives in CO2 adsorbents for the enhancement of amine efficiency
530 | MMSN-30/TEPA-70 | S46 | MMSN-30 | DOS | CTAC | NaN | NaN | H2O | TEA | TEOS | NaN | 368 | 3 | NaN | NaN | H2O | NaN | NaN | NaN | NaN | Retention | NaN | NaN | NaN | NaN | NaN | NaN | NaN | NaN | NaN | NaN | NaN | NaN | NaN | NaN | NaN | NaN | NaN | NaN | NaN | NaN | 431 | 0.72 | 0.44 | 2.4 | 17.48 | 1 | 348.15 | 5.13 | Role of brush-like additives in CO2 adsorbents for the enhancement of amine efficiency
531 | MMSN-30/TEPA-50 | S46 | MMSN-30 | DOS | CTAC | NaN | NaN | H2O | TEA | TEOS | NaN | 368 | 3 | NaN | NaN | H2O | NaN | NaN | NaN | NaN | Retention | NaN | NaN | NaN | NaN | NaN | NaN | NaN | NaN | NaN | NaN | NaN | NaN | NaN | NaN | NaN | NaN | NaN | NaN | NaN | NaN | 431 | 0.72 | 0.44 | 2.4 | 12.68 | 0.15 | 348.15 | 4.55 | Role of brush-like additives in CO2 adsorbents for the enhancement of amine efficiency
532 | MMSN-30/TEPA-50 | S46 | MMSN-30 | DOS | CTAC | NaN | NaN | H2O | TEA | TEOS | NaN | 368 | 3 | NaN | NaN | H2O | NaN | NaN | NaN | NaN | Retention | NaN | NaN | NaN | NaN | NaN | NaN | NaN | NaN | NaN | NaN | NaN | NaN | NaN | NaN | NaN | NaN | NaN | NaN | NaN | NaN | 431 | 0.72 | 0.44 | 2.4 | 12.68 | 0.0004 | 298.15 | 3.54 | Role of brush-like additives in CO2 adsorbents for the enhancement of amine efficiency
533 | KIT-1-W-10 | S79 | KIT-1-W | KIT-1 | CTAB | H2Na2EDTA | NaN | H2O | NaOH | Na2SiO3 | NaN | NaN | NaN | 373 | 72 | NaN | NaN | NaN | 373 | 12 | Retention | NaN | NaN | NaN | NaN | NaN | NaN | NaN | NaN | NaN | NaN | NaN | NaN | NaN | NaN | NaN | NaN | NaN | NaN | NaN | NaN | 144 | 0.16 | NaN | 5.1 | 3.43 | 1 | 298.15 | 1.06 | Facile improvement of amine dispersion in KIT-1 with the alkyl chains template for enhanced CO2 adsorption capacity
534 | KIT-1-W-30 | S79 | KIT-1-W | KIT-1 | CTAB | H2Na2EDTA | NaN | H2O | NaOH | Na2SiO3 | NaN | NaN | NaN | 373 | 72 | NaN | NaN | NaN | 373 | 12 | Retention | NaN | NaN | NaN | NaN | NaN | NaN | NaN | NaN | NaN | NaN | NaN | NaN | NaN | NaN | NaN | NaN | NaN | NaN | NaN | NaN | 144 | 0.16 | NaN | 5.1 | 7.92 | 1 | 298.15 | 1.92 | Facile improvement of amine dispersion in KIT-1 with the alkyl chains template for enhanced CO2 adsorption capacity
535 | KIT-1-W-50 | S79 | KIT-1-W | KIT-1 | CTAB | H2Na2EDTA | NaN | H2O | NaOH | Na2SiO3 | NaN | NaN | NaN | 373 | 72 | NaN | NaN | NaN | 373 | 12 | Retention | NaN | NaN | NaN | NaN | NaN | NaN | NaN | NaN | NaN | NaN | NaN | NaN | NaN | NaN | NaN | NaN | NaN | NaN | NaN | NaN | 144 | 0.16 | NaN | 5.1 | 11.62 | 1 | 298.15 | 4.19 | Facile improvement of amine dispersion in KIT-1 with the alkyl chains template for enhanced CO2 adsorption capacity
536 | KIT-1-W-60 | S79 | KIT-1-W | KIT-1 | CTAB | H2Na2EDTA | NaN | H2O | NaOH | Na2SiO3 | NaN | NaN | NaN | 373 | 72 | NaN | NaN | NaN | 373 | 12 | Retention | NaN | NaN | NaN | NaN | NaN | NaN | NaN | NaN | NaN | NaN | NaN | NaN | NaN | NaN | NaN | NaN | NaN | NaN | NaN | NaN | 144 | 0.16 | NaN | 5.1 | 14.79 | 1 | 298.15 | 3.89 | Facile improvement of amine dispersion in KIT-1 with the alkyl chains template for enhanced CO2 adsorption capacity
537 | SBA-15-39.5%TEPA | S81 | SBA-15 | SBA-15 | NaN | NaN | NaN | NaN | NaN | NaN | NaN | NaN | NaN | NaN | NaN | NaN | NaN | NaN | NaN | NaN | Retention | NaN | NaN | NaN | NaN | NaN | NaN | NaN | NaN | NaN | NaN | NaN | NaN | NaN | NaN | NaN | NaN | NaN | NaN | NaN | NaN | NaN | NaN | NaN | NaN | 10.60 | 0.15 | 323.15 | 2.90 | Highly efficient CO2 adsorption by imidazole and tetraethylenepentamine functional sorbents: Optimization and analysis using response surface methodology
538 | SBA-15-61.5%TEPA | S81 | SBA-15 | SBA-15 | NaN | NaN | NaN | NaN | NaN | NaN | NaN | NaN | NaN | NaN | NaN | NaN | NaN | NaN | NaN | NaN | Retention | NaN | NaN | NaN | NaN | NaN | NaN | NaN | NaN | NaN | NaN | NaN | NaN | NaN | NaN | NaN | NaN | NaN | NaN | NaN | NaN | NaN | NaN | NaN | NaN | 19.45 | 0.15 | 323.15 | 4.17 | Highly efficient CO2 adsorption by imidazole and tetraethylenepentamine functional sorbents: Optimization and analysis using response surface methodology
539 | SBA-15(p)-AP-40T | S84 | SBA-15(p)-AP | SBA-15 | P123 | NaN | NaN | H2O | NaN | TEOS | NaN | NaN | NaN | 373 | 24 | NaN | NaN | NaN | NaN | NaN | Retention | NaN | NaN | NaN | NaN | NaN | NaN | Grafting | APTES | NaN | NaN | NaN | NaN | NaN | NaN | NaN | NaN | NaN | NaN | NaN | NaN | 421 | 0.73 | NaN | 6.89 | 8.85 | 0.15 | 348.15 | 4.54 | A novel amine double functionalized adsorbent for carbon dioxide capture using original mesoporous silica molecular sieves as support
540 | SBA-15(p)-AP-50T | S84 | SBA-15(p)-AP | SBA-15 | P123 | NaN | NaN | H2O | NaN | TEOS | NaN | NaN | NaN | 373 | 24 | NaN | NaN | NaN | NaN | NaN | Retention | NaN | NaN | NaN | NaN | NaN | NaN | Grafting | APTES | NaN | NaN | NaN | NaN | NaN | NaN | NaN | NaN | NaN | NaN | NaN | NaN | 421 | 0.73 | NaN | 6.89 | 11.22 | 0.15 | 348.15 | 4.91 | A novel amine double functionalized adsorbent for carbon dioxide capture using original mesoporous silica molecular sieves as support
541 | SBA-15(p)-AP-60T | S84 | SBA-15(p)-AP | SBA-15 | P123 | NaN | NaN | H2O | NaN | TEOS | NaN | NaN | NaN | 373 | 24 | NaN | NaN | NaN | NaN | NaN | Retention | NaN | NaN | NaN | NaN | NaN | NaN | Grafting | APTES | NaN | NaN | NaN | NaN | NaN | NaN | NaN | NaN | NaN | NaN | NaN | NaN | 421 | 0.73 | NaN | 6.89 | 14.08 | 0.15 | 348.15 | 5.53 | A novel amine double functionalized adsorbent for carbon dioxide capture using original mesoporous silica molecular sieves as support
542 | SBA-15(p)-AP-70T | S84 | SBA-15(p)-AP | SBA-15 | P123 | NaN | NaN | H2O | NaN | TEOS | NaN | NaN | NaN | 373 | 24 | NaN | NaN | NaN | NaN | NaN | Retention | NaN | NaN | NaN | NaN | NaN | NaN | Grafting | APTES | NaN | NaN | NaN | NaN | NaN | NaN | NaN | NaN | NaN | NaN | NaN | NaN | 421 | 0.73 | NaN | 6.89 | 15.13 | 0.15 | 348.15 | 5.69 | A novel amine double functionalized adsorbent for carbon dioxide capture using original mesoporous silica molecular sieves as support
543 | SBA-15(p)-AP-70T | S84 | SBA-15(p)-AP | SBA-15 | P123 | NaN | NaN | H2O | NaN | TEOS | NaN | NaN | NaN | 373 | 24 | NaN | NaN | NaN | NaN | NaN | Retention | NaN | NaN | NaN | NaN | NaN | NaN | Grafting | APTES | NaN | NaN | NaN | NaN | NaN | NaN | NaN | NaN | NaN | NaN | NaN | NaN | 421 | 0.73 | NaN | 6.89 | 15.13 | 0.15 | 323.15 | 4.90 | A novel amine double functionalized adsorbent for carbon dioxide capture using original mesoporous silica molecular sieves as support
544 | SBA-15(p)-AP-70T | S84 | SBA-15(p)-AP | SBA-15 | P123 | NaN | NaN | H2O | NaN | TEOS | NaN | NaN | NaN | 373 | 24 | NaN | NaN | NaN | NaN | NaN | Retention | NaN | NaN | NaN | NaN | NaN | NaN | Grafting | APTES | NaN | NaN | NaN | NaN | NaN | NaN | NaN | NaN | NaN | NaN | NaN | NaN | 421 | 0.73 | NaN | 6.89 | 15.13 | 0.15 | 333.15 | 5.07 | A novel amine double functionalized adsorbent for carbon dioxide capture using original mesoporous silica molecular sieves as support
545 | SBA-15(p)-AP-70T | S84 | SBA-15(p)-AP | SBA-15 | P123 | NaN | NaN | H2O | NaN | TEOS | NaN | NaN | NaN | 373 | 24 | NaN | NaN | NaN | NaN | NaN | Retention | NaN | NaN | NaN | NaN | NaN | NaN | Grafting | APTES | NaN | NaN | NaN | NaN | NaN | NaN | NaN | NaN | NaN | NaN | NaN | NaN | 421 | 0.73 | NaN | 6.89 | 15.13 | 0.15 | 363.15 | 5.50 | A novel amine double functionalized adsorbent for carbon dioxide capture using original mesoporous silica molecular sieves as support
546 | PE-SBA-TEPA (30) | S89 | PE-SBA-15 | SBA-15 | P123 | TIPB | NaN | NaN | NH4F | TEOS | NaN | 290 | 24 | 373 | 48 | NaN | NaN | NaN | NaN | NaN | Retention | NaN | NaN | NaN | NaN | NaN | NaN | NaN | NaN | NaN | NaN | NaN | NaN | NaN | NaN | NaN | NaN | NaN | NaN | NaN | NaN | 428 | 1.18 | NaN | 15.2 | 9.4 | 1 | 318.15 | 2.16 | CO2 Uptake and Adsorption Kinetics of Pore-Expanded SBA-15 Double-Functionalized with Amino Groups
547 | HMS-4h-60%TEPA | S91 | HMS-4h | HMS | P123 | NaN | NaN | H2O | HCl | TEOS | NaN | NaN | NaN | NaN | NaN | NaN | NaN | NaN | NaN | NaN | Retention | NaN | NaN | NaN | NaN | NaN | NaN | NaN | NaN | NaN | NaN | NaN | NaN | NaN | NaN | NaN | NaN | NaN | NaN | NaN | NaN | 838 | 2.34 | NaN | 9.41 | 17.02 | 0.15 | 343.15 | 5.34 | High CO2 adsorption on amine-functionalized improved macro-/mesoporous multimodal pore silica
548 | HMS-4h-70%TEPA | S91 | HMS-4h | HMS | P123 | NaN | NaN | H2O | HCl | TEOS | NaN | NaN | NaN | NaN | NaN | NaN | NaN | NaN | NaN | NaN | Retention | NaN | NaN | NaN | NaN | NaN | NaN | NaN | NaN | NaN | NaN | NaN | NaN | NaN | NaN | NaN | NaN | NaN | NaN | NaN | NaN | 838 | 2.34 | NaN | 9.41 | 18.93 | 0.15 | 343.15 | 5.52 | High CO2 adsorption on amine-functionalized improved macro-/mesoporous multimodal pore silica
549 | HMS-4h-75%TEPA | S91 | HMS-4h | HMS | P123 | NaN | NaN | H2O | HCl | TEOS | NaN | NaN | NaN | NaN | NaN | NaN | NaN | NaN | NaN | NaN | Retention | NaN | NaN | NaN | NaN | NaN | NaN | NaN | NaN | NaN | NaN | NaN | NaN | NaN | NaN | NaN | NaN | NaN | NaN | NaN | NaN | 838 | 2.34 | NaN | 9.41 | 19.71 | 0.15 | 343.15 | 5.59 | High CO2 adsorption on amine-functionalized improved macro-/mesoporous multimodal pore silica
550 | HMS-4h-80%TEPA | S91 | HMS-4h | HMS | P123 | NaN | NaN | H2O | HCl | TEOS | NaN | NaN | NaN | NaN | NaN | NaN | NaN | NaN | NaN | NaN | Retention | NaN | NaN | NaN | NaN | NaN | NaN | NaN | NaN | NaN | NaN | NaN | NaN | NaN | NaN | NaN | NaN | NaN | NaN | NaN | NaN | 838 | 2.34 | NaN | 9.41 | 19.81 | 0.15 | 343.15 | 5.49 | High CO2 adsorption on amine-functionalized improved macro-/mesoporous multimodal pore silica
551 | SBA(P)-10 | S97 | CS-as syn | DOS | magnetite | EtOH | C12H27N | H2O | NaN | TEOS | NaN | NaN | NaN | NaN | NaN | NaN | NaN | NaN | NaN | NaN | Retention | NaN | NaN | NaN | NaN | NaN | NaN | NaN | NaN | NaN | NaN | NaN | NaN | NaN | NaN | NaN | NaN | NaN | NaN | NaN | NaN | 281 | 0.48 | NaN | 3.77 | 2.64 | 1 | 348.15 | 0.16 | CO2 capture by As-prepared SBA-15 with an occluded organic template
552 | SBA(P)-30 | S97 | CS-as syn | DOS | magnetite | EtOH | C12H27N | H2O | NaN | TEOS | NaN | NaN | NaN | NaN | NaN | NaN | NaN | NaN | NaN | NaN | Retention | NaN | NaN | NaN | NaN | NaN | NaN | NaN | NaN | NaN | NaN | NaN | NaN | NaN | NaN | NaN | NaN | NaN | NaN | NaN | NaN | 281 | 0.48 | NaN | 3.77 | 7.92 | 1 | 348.15 | 1.42 | CO2 capture by As-prepared SBA-15 with an occluded organic template
553 | SBA(P)-40 | S97 | CS-as syn | DOS | magnetite | EtOH | C12H27N | H2O | NaN | TEOS | NaN | NaN | NaN | NaN | NaN | NaN | NaN | NaN | NaN | NaN | Retention | NaN | NaN | NaN | NaN | NaN | NaN | NaN | NaN | NaN | NaN | NaN | NaN | NaN | NaN | NaN | NaN | NaN | NaN | NaN | NaN | 281 | 0.48 | NaN | 3.77 | 10.56 | 1 | 348.15 | 3.11 | CO2 capture by As-prepared SBA-15 with an occluded organic template
554 | SBA(P)-50 | S97 | CS-as syn | DOS | magnetite | EtOH | C12H27N | H2O | NaN | TEOS | NaN | NaN | NaN | NaN | NaN | NaN | NaN | NaN | NaN | NaN | Retention | NaN | NaN | NaN | NaN | NaN | NaN | NaN | NaN | NaN | NaN | NaN | NaN | NaN | NaN | NaN | NaN | NaN | NaN | NaN | NaN | 281 | 0.48 | NaN | 3.77 | 13.21 | 1 | 348.15 | 3.29 | CO2 capture by As-prepared SBA-15 with an occluded organic template
555 | SBA(P)-60 | S97 | CS-as syn | DOS | magnetite | EtOH | C12H27N | H2O | NaN | TEOS | NaN | NaN | NaN | NaN | NaN | NaN | NaN | NaN | NaN | NaN | Retention | NaN | NaN | NaN | NaN | NaN | NaN | NaN | NaN | NaN | NaN | NaN | NaN | NaN | NaN | NaN | NaN | NaN | NaN | NaN | NaN | 281 | 0.48 | NaN | 3.77 | 15.85 | 1 | 348.15 | 3.8 | CO2 capture by As-prepared SBA-15 with an occluded organic template
556 | HS-TEPA-30 | S1 | HS | DOS | CTAB | Et2O | EtOH | H2O | NH4OH | TEOS | NaN | 298 | 4 | NaN | NaN | H2O | NaN | vacuum | 333 | 12 | Wash | NaN | NaN | NaN | HCl | 343 | 24 | NaN | NaN | NaN | NaN | NaN | NaN | NaN | NaN | NaN | NaN | NaN | NaN | NaN | NaN | 967 | 3.0 | 2.31 | NaN | 7.95 | 0.0004 | 303.15 | 1.11 | Direct Air Capture of CO2 over Amine-Modified Hierarchical Silica
557 | HS-TEPA-50 | S1 | HS | DOS | CTAB | Et2O | EtOH | H2O | NH4OH | TEOS | NaN | 298 | 4 | NaN | NaN | H2O | NaN | vacuum | 333 | 12 | Wash | NaN | NaN | NaN | HCl | 343 | 24 | NaN | NaN | NaN | NaN | NaN | NaN | NaN | NaN | NaN | NaN | NaN | NaN | NaN | NaN | 967 | 3.0 | 2.31 | NaN | 11.78 | 0.0004 | 303.15 | 2.98 | Direct Air Capture of CO2 over Amine-Modified Hierarchical Silica
558 | HS-TEPA-70 | S1 | HS | DOS | CTAB | Et2O | EtOH | H2O | NH4OH | TEOS | NaN | 298 | 4 | NaN | NaN | H2O | NaN | vacuum | 333 | 12 | Wash | NaN | NaN | NaN | HCl | 343 | 24 | NaN | NaN | NaN | NaN | NaN | NaN | NaN | NaN | NaN | NaN | NaN | NaN | NaN | NaN | 967 | 3.0 | 2.31 | NaN | 16.09 | 0.0004 | 303.15 | 5.20 | Direct Air Capture of CO2 over Amine-Modified Hierarchical Silica
559 | HS-TEPA-80 | S1 | HS | DOS | CTAB | Et2O | EtOH | H2O | NH4OH | TEOS | NaN | 298 | 4 | NaN | NaN | H2O | NaN | vacuum | 333 | 12 | Wash | NaN | NaN | NaN | HCl | 343 | 24 | NaN | NaN | NaN | NaN | NaN | NaN | NaN | NaN | NaN | NaN | NaN | NaN | NaN | NaN | 967 | 3.0 | 2.31 | NaN | 17.24 | 0.0004 | 303.15 | 4.61 | Direct Air Capture of CO2 over Amine-Modified Hierarchical Silica
560 | SBA-RT-50T | S10 | HS | DOS | CTAB | Et2O | EtOH | H2O | NH4OH | TEOS | NaN | 298 | 4 | NaN | NaN | H2O | NaN | vacuum | 333 | 12 | Wash | NaN | NaN | NaN | HCl | 343 | 24 | NaN | NaN | NaN | NaN | NaN | NaN | NaN | NaN | NaN | NaN | NaN | NaN | NaN | NaN | 967 | 3.0 | 2.31 | NaN | 11.90 | 1 | 298.15 | 0.66 | Insights into CO2 adsorption in amino-functionalized SBA-15 synthesized at different aging temperature
561 | SBA-333-50T | S11 | HS | DOS | CTAB | Et2O | EtOH | H2O | NH4OH | TEOS | NaN | 298 | 4 | NaN | NaN | H2O | NaN | vacuum | 333 | 12 | Wash | NaN | NaN | NaN | HCl | 343 | 24 | NaN | NaN | NaN | NaN | NaN | NaN | NaN | NaN | NaN | NaN | NaN | NaN | NaN | NaN | 967 | 3.0 | 2.31 | NaN | 13.11 | 1 | 298.15 | 1.40 | Insights into CO2 adsorption in amino-functionalized SBA-15 synthesized at different aging temperature
562 | SBA-353-50T | S12 | HS | DOS | CTAB | Et2O | EtOH | H2O | NH4OH | TEOS | NaN | 298 | 4 | NaN | NaN | H2O | NaN | vacuum | 333 | 12 | Wash | NaN | NaN | NaN | HCl | 343 | 24 | NaN | NaN | NaN | NaN | NaN | NaN | NaN | NaN | NaN | NaN | NaN | NaN | NaN | NaN | 967 | 3.0 | 2.31 | NaN | 13.95 | 1 | 298.15 | 1.96 | Insights into CO2 adsorption in amino-functionalized SBA-15 synthesized at different aging temperature
563 | SBA-373-50T | S13 | HS | DOS | CTAB | Et2O | EtOH | H2O | NH4OH | TEOS | NaN | 298 | 4 | NaN | NaN | H2O | NaN | vacuum | 333 | 12 | Wash | NaN | NaN | NaN | HCl | 343 | 24 | NaN | NaN | NaN | NaN | NaN | NaN | NaN | NaN | NaN | NaN | NaN | NaN | NaN | NaN | 967 | 3.0 | 2.31 | NaN | 12.05 | 1 | 298.15 | 2.23 | Insights into CO2 adsorption in amino-functionalized SBA-15 synthesized at different aging temperature
564 | SBA-393-50T | S14 | HS | DOS | CTAB | Et2O | EtOH | H2O | NH4OH | TEOS | NaN | 298 | 4 | NaN | NaN | H2O | NaN | vacuum | 333 | 12 | Wash | NaN | NaN | NaN | HCl | 343 | 24 | NaN | NaN | NaN | NaN | NaN | NaN | NaN | NaN | NaN | NaN | NaN | NaN | NaN | NaN | 967 | 3.0 | 2.31 | NaN | 12.22 | 1 | 298.15 | 2.24 | Insights into CO2 adsorption in amino-functionalized SBA-15 synthesized at different aging temperature
565 | SBA-393-50T | S14 | HS | DOS | CTAB | Et2O | EtOH | H2O | NH4OH | TEOS | NaN | 298 | 4 | NaN | NaN | H2O | NaN | vacuum | 333 | 12 | Wash | NaN | NaN | NaN | HCl | 343 | 24 | NaN | NaN | NaN | NaN | NaN | NaN | NaN | NaN | NaN | NaN | NaN | NaN | NaN | NaN | 967 | 3.0 | 2.31 | NaN | 12.22 | 1 | 318.15 | 2.52 | Insights into CO2 adsorption in amino-functionalized SBA-15 synthesized at different aging temperature
566 | SBA-393-50T | S14 | HS | DOS | CTAB | Et2O | EtOH | H2O | NH4OH | TEOS | NaN | 298 | 4 | NaN | NaN | H2O | NaN | vacuum | 333 | 12 | Wash | NaN | NaN | NaN | HCl | 343 | 24 | NaN | NaN | NaN | NaN | NaN | NaN | NaN | NaN | NaN | NaN | NaN | NaN | NaN | NaN | 967 | 3.0 | 2.31 | NaN | 12.22 | 1 | 338.15 | 2.84 | Insights into CO2 adsorption in amino-functionalized SBA-15 synthesized at different aging temperature
567 | E-SNTs-30% | S31 | E-SNTs | DOS | P123 | NaN | NaN | NaN | HCl | BTME | NaN | 373 | 24 | NaN | NaN | NaN | NaN | NaN | NaN | NaN | Wash | NaN | NaN | NaN | HCl | 363 | 24 | NaN | NaN | NaN | NaN | NaN | NaN | NaN | NaN | NaN | NaN | NaN | NaN | NaN | NaN | 808 | 3.0 | NaN | 4.8 | 7.93 | 0.1 | 348.15 | 2.86 | Tetraethylenepentamine-Modified Silica Nanotubes for Low-Temperature CO2 Capture
568 | E-SNTs-40% | S31 | E-SNTs | DOS | P123 | NaN | NaN | NaN | HCl | BTME | NaN | 373 | 24 | NaN | NaN | NaN | NaN | NaN | NaN | NaN | Wash | NaN | NaN | NaN | HCl | 363 | 24 | NaN | NaN | NaN | NaN | NaN | NaN | NaN | NaN | NaN | NaN | NaN | NaN | NaN | NaN | 808 | 3.0 | NaN | 4.8 | 10.56 | 0.1 | 348.15 | 3.29 | Tetraethylenepentamine-Modified Silica Nanotubes for Low-Temperature CO2 Capture
569 | E-SNTs-50% | S31 | E-SNTs | DOS | P123 | NaN | NaN | NaN | HCl | BTME | NaN | 373 | 24 | NaN | NaN | NaN | NaN | NaN | NaN | NaN | Wash | NaN | NaN | NaN | HCl | 363 | 24 | NaN | NaN | NaN | NaN | NaN | NaN | NaN | NaN | NaN | NaN | NaN | NaN | NaN | NaN | 808 | 3.0 | NaN | 4.8 | 13.21 | 0.1 | 303.15 | 3.08 | Tetraethylenepentamine-Modified Silica Nanotubes for Low-Temperature CO2 Capture
570 | E-SNTs-60% | S31 | E-SNTs | DOS | P123 | NaN | NaN | NaN | HCl | BTME | NaN | 373 | 24 | NaN | NaN | NaN | NaN | NaN | NaN | NaN | Wash | NaN | NaN | NaN | HCl | 363 | 24 | NaN | NaN | NaN | NaN | NaN | NaN | NaN | NaN | NaN | NaN | NaN | NaN | NaN | NaN | 808 | 3.0 | NaN | 4.8 | 15.84 | 0.1 | 348.15 | 3.49 | Tetraethylenepentamine-Modified Silica Nanotubes for Low-Temperature CO2 Capture
571 | E-SNTs-70% | S31 | E-SNTs | DOS | P123 | NaN | NaN | NaN | HCl | BTME | NaN | 373 | 24 | NaN | NaN | NaN | NaN | NaN | NaN | NaN | Wash | NaN | NaN | NaN | HCl | 363 | 24 | NaN | NaN | NaN | NaN | NaN | NaN | NaN | NaN | NaN | NaN | NaN | NaN | NaN | NaN | 808 | 3.0 | NaN | 4.8 | 18.47 | 0.1 | 348.15 | 3.00 | Tetraethylenepentamine-Modified Silica Nanotubes for Low-Temperature CO2 Capture
572 | E-SNTs-50% | S31 | E-SNTs | DOS | P123 | NaN | NaN | NaN | HCl | BTME | NaN | 373 | 24 | NaN | NaN | NaN | NaN | NaN | NaN | NaN | Wash | NaN | NaN | NaN | HCl | 363 | 24 | NaN | NaN | NaN | NaN | NaN | NaN | NaN | NaN | NaN | NaN | NaN | NaN | NaN | NaN | 808 | 3.0 | NaN | 4.8 | 13.21 | 0.1 | 323.15 | 3.35 | Tetraethylenepentamine-Modified Silica Nanotubes for Low-Temperature CO2 Capture
573 | E-SNTs-50% | S31 | E-SNTs | DOS | P123 | NaN | NaN | NaN | HCl | BTME | NaN | 373 | 24 | NaN | NaN | NaN | NaN | NaN | NaN | NaN | Wash | NaN | NaN | NaN | HCl | 363 | 24 | NaN | NaN | NaN | NaN | NaN | NaN | NaN | NaN | NaN | NaN | NaN | NaN | NaN | NaN | 808 | 3.0 | NaN | 4.8 | 13.21 | 0.1 | 348.15 | 3.58 | Tetraethylenepentamine-Modified Silica Nanotubes for Low-Temperature CO2 Capture
574 | E-SNTs-50% | S31 | E-SNTs | DOS | P123 | NaN | NaN | NaN | HCl | BTME | NaN | 373 | 24 | NaN | NaN | NaN | NaN | NaN | NaN | NaN | Wash | NaN | NaN | NaN | HCl | 363 | 24 | NaN | NaN | NaN | NaN | NaN | NaN | NaN | NaN | NaN | NaN | NaN | NaN | NaN | NaN | 808 | 3.0 | NaN | 4.8 | 13.21 | 0.1 | 363.15 | 3.32 | Tetraethylenepentamine-Modified Silica Nanotubes for Low-Temperature CO2 Capture
575 | MMSN-20/TEPA-50 | S47 | MMSN-20 | DOS | CTAC | NaN | NaN | H2O | TEA | TEOS | NaN | 368 | 3 | NaN | NaN | H2O | NaN | NaN | NaN | NaN | Wash | NaN | NaN | NaN | NaCl | 298 | 3 | NaN | NaN | NaN | NaN | NaN | NaN | NaN | NaN | NaN | NaN | NaN | NaN | NaN | NaN | 608 | 1.15 | 0.70 | 2.8 | 12.60 | 1 | 273.15 | 4.03 | Role of brush-like additives in CO2 adsorbents for the enhancement of amine efficiency
576 | MMSN-10/TEPA-50 | S48 | MMSN-10 | DOS | CTAC | NaN | NaN | H2O | TEA | TEOS | NaN | 368 | 3 | NaN | NaN | H2O | NaN | NaN | NaN | NaN | Wash | NaN | NaN | NaN | NaCl | 298 | 6 | NaN | NaN | NaN | NaN | NaN | NaN | NaN | NaN | NaN | NaN | NaN | NaN | NaN | NaN | 933 | 1.65 | 0.93 | 3.1 | 12.57 | 1 | 273.15 | 3.26 | Role of brush-like additives in CO2 adsorbents for the enhancement of amine efficiency
577 | MMSN-20/TEPA-50 | S47 | MMSN-20 | DOS | CTAC | NaN | NaN | H2O | TEA | TEOS | NaN | 368 | 3 | NaN | NaN | H2O | NaN | NaN | NaN | NaN | Wash | NaN | NaN | NaN | NaCl | 298 | 3 | NaN | NaN | NaN | NaN | NaN | NaN | NaN | NaN | NaN | NaN | NaN | NaN | NaN | NaN | 608 | 1.15 | 0.70 | 2.8 | 12.60 | 0.15 | 348.15 | 4.03 | Role of brush-like additives in CO2 adsorbents for the enhancement of amine efficiency
578 | MMSN-10/TEPA-50 | S48 | MMSN-10 | DOS | CTAC | NaN | NaN | H2O | TEA | TEOS | NaN | 368 | 3 | NaN | NaN | H2O | NaN | NaN | NaN | NaN | Wash | NaN | NaN | NaN | NaCl | 298 | 6 | NaN | NaN | NaN | NaN | NaN | NaN | NaN | NaN | NaN | NaN | NaN | NaN | NaN | NaN | 933 | 1.65 | 0.93 | 3.1 | 12.57 | 0.15 | 348.15 | 3.41 | Role of brush-like additives in CO2 adsorbents for the enhancement of amine efficiency
579 | MMSN-20/TEPA-50 | S47 | MMSN-20 | DOS | CTAC | NaN | NaN | H2O | TEA | TEOS | NaN | 368 | 3 | NaN | NaN | H2O | NaN | NaN | NaN | NaN | Wash | NaN | NaN | NaN | NaCl | 298 | 3 | NaN | NaN | NaN | NaN | NaN | NaN | NaN | NaN | NaN | NaN | NaN | NaN | NaN | NaN | 608 | 1.15 | 0.70 | 2.8 | 12.60 | 0.0004 | 298.15 | 3.32 | Role of brush-like additives in CO2 adsorbents for the enhancement of amine efficiency
580 | MMSN-10/TEPA-50 | S48 | MMSN-10 | DOS | CTAC | NaN | NaN | H2O | TEA | TEOS | NaN | 368 | 3 | NaN | NaN | H2O | NaN | NaN | NaN | NaN | Wash | NaN | NaN | NaN | NaCl | 298 | 6 | NaN | NaN | NaN | NaN | NaN | NaN | NaN | NaN | NaN | NaN | NaN | NaN | NaN | NaN | 933 | 1.65 | 0.93 | 3.1 | 12.57 | 0.0004 | 298.15 | 2.75 | Role of brush-like additives in CO2 adsorbents for the enhancement of amine efficiency
581 | SBA-15(PA) | S100 | HS | DOS | CTAB | Et2O | EtOH | H2O | NH4OH | TEOS | NaN | 298 | 4 | NaN | NaN | H2O | NaN | vacuum | 333 | 12 | Wash | NaN | NaN | NaN | HCl | 343 | 24 | NaN | NaN | NaN | NaN | NaN | NaN | NaN | NaN | NaN | NaN | NaN | NaN | NaN | NaN | 967 | 3.0 | 2.31 | NaN | 13.21 | 1 | 348.15 | 2.55 | Adsorption Capacity of Carbon Dioxide on Amine Modified Mesoporous Materials with Larger Pore Sizes
582 | SBA-15(PA)-CCl4 | S101 | HS | DOS | CTAB | Et2O | EtOH | H2O | NH4OH | TEOS | NaN | 298 | 4 | NaN | NaN | H2O | NaN | vacuum | 333 | 12 | Wash | NaN | NaN | NaN | HCl | 343 | 24 | NaN | NaN | NaN | NaN | NaN | NaN | NaN | NaN | NaN | NaN | NaN | NaN | NaN | NaN | 967 | 3.0 | 2.31 | NaN | 13.21 | 1 | 348.15 | 2.68 | Adsorption Capacity of Carbon Dioxide on Amine Modified Mesoporous Materials with Larger Pore Sizes
583 | SBA-15(PA)-TMP | S102 | HS | DOS | CTAB | Et2O | EtOH | H2O | NH4OH | TEOS | NaN | 298 | 4 | NaN | NaN | H2O | NaN | vacuum | 333 | 12 | Wash | NaN | NaN | NaN | HCl | 343 | 24 | NaN | NaN | NaN | NaN | NaN | NaN | NaN | NaN | NaN | NaN | NaN | NaN | NaN | NaN | 967 | 3.0 | 2.31 | NaN | 13.21 | 1 | 348.15 | 3.49 | Adsorption Capacity of Carbon Dioxide on Amine Modified Mesoporous Materials with Larger Pore Sizes
584 | SBA-15(CA) | S103 | HS | DOS | CTAB | Et2O | EtOH | H2O | NH4OH | TEOS | NaN | 298 | 4 | NaN | NaN | H2O | NaN | vacuum | 333 | 12 | Wash | NaN | NaN | NaN | HCl | 343 | 24 | NaN | NaN | NaN | NaN | NaN | NaN | NaN | NaN | NaN | NaN | NaN | NaN | NaN | NaN | 967 | 3.0 | 2.31 | NaN | 13.21 | 1 | 348.15 | 2.93 | Adsorption Capacity of Carbon Dioxide on Amine Modified Mesoporous Materials with Larger Pore Sizes
585 | SBA-15(CA)-CCl4 | S104 | HS | DOS | CTAB | Et2O | EtOH | H2O | NH4OH | TEOS | NaN | 298 | 4 | NaN | NaN | H2O | NaN | vacuum | 333 | 12 | Wash | NaN | NaN | NaN | HCl | 343 | 24 | NaN | NaN | NaN | NaN | NaN | NaN | NaN | NaN | NaN | NaN | NaN | NaN | NaN | NaN | 967 | 3.0 | 2.31 | NaN | 13.21 | 1 | 348.15 | 3.02 | Adsorption Capacity of Carbon Dioxide on Amine Modified Mesoporous Materials with Larger Pore Sizes
586 | SBA-15(CA)-TMP | S105 | HS | DOS | CTAB | Et2O | EtOH | H2O | NH4OH | TEOS | NaN | 298 | 4 | NaN | NaN | H2O | NaN | vacuum | 333 | 12 | Wash | NaN | NaN | NaN | HCl | 343 | 24 | NaN | NaN | NaN | NaN | NaN | NaN | NaN | NaN | NaN | NaN | NaN | NaN | NaN | NaN | 967 | 3.0 | 2.31 | NaN | 13.21 | 1 | 348.15 | 3.04 | Adsorption Capacity of Carbon Dioxide on Amine Modified Mesoporous Materials with Larger Pore Sizes
587 | MSU-J-TEPA-20 | S106 | HS | DOS | CTAB | Et2O | EtOH | H2O | NH4OH | TEOS | NaN | 298 | 4 | NaN | NaN | H2O | NaN | vacuum | 333 | 12 | Wash | NaN | NaN | NaN | HCl | 343 | 24 | NaN | NaN | NaN | NaN | NaN | NaN | NaN | NaN | NaN | NaN | NaN | NaN | NaN | NaN | 967 | 3.0 | 2.31 | NaN | 5.28 | 1 | 298.15 | 1.79 | CO2 capture of amino functionalized three-dimensional worm-hole mesostructured MSU-J silica
588 | MSU-J-TEPA-30 | S106 | HS | DOS | CTAB | Et2O | EtOH | H2O | NH4OH | TEOS | NaN | 298 | 4 | NaN | NaN | H2O | NaN | vacuum | 333 | 12 | Wash | NaN | NaN | NaN | HCl | 343 | 24 | NaN | NaN | NaN | NaN | NaN | NaN | NaN | NaN | NaN | NaN | NaN | NaN | NaN | NaN | 967 | 3.0 | 2.31 | NaN | 7.92 | 1 | 298.15 | 2.13 | CO2 capture of amino functionalized three-dimensional worm-hole mesostructured MSU-J silica
589 | MSU-J-TEPA-50 | S106 | HS | DOS | CTAB | Et2O | EtOH | H2O | NH4OH | TEOS | NaN | 298 | 4 | NaN | NaN | H2O | NaN | vacuum | 333 | 12 | Wash | NaN | NaN | NaN | HCl | 343 | 24 | NaN | NaN | NaN | NaN | NaN | NaN | NaN | NaN | NaN | NaN | NaN | NaN | NaN | NaN | 967 | 3.0 | 2.31 | NaN | 13.21 | 1 | 298.15 | 3.73 | CO2 capture of amino functionalized three-dimensional worm-hole mesostructured MSU-J silica
590 | MSU-J-TEPA-70 | S106 | HS | DOS | CTAB | Et2O | EtOH | H2O | NH4OH | TEOS | NaN | 298 | 4 | NaN | NaN | H2O | NaN | vacuum | 333 | 12 | Wash | NaN | NaN | NaN | HCl | 343 | 24 | NaN | NaN | NaN | NaN | NaN | NaN | NaN | NaN | NaN | NaN | NaN | NaN | NaN | NaN | 967 | 3.0 | 2.31 | NaN | 18.49 | 1 | 298.15 | 2.83 | CO2 capture of amino functionalized three-dimensional worm-hole mesostructured MSU-J silica
591 | MSU-J-TEPA-20 | S106 | HS | DOS | CTAB | Et2O | EtOH | H2O | NH4OH | TEOS | NaN | 298 | 4 | NaN | NaN | H2O | NaN | vacuum | 333 | 12 | Wash | NaN | NaN | NaN | HCl | 343 | 24 | NaN | NaN | NaN | NaN | NaN | NaN | NaN | NaN | NaN | NaN | NaN | NaN | NaN | NaN | 967 | 3.0 | 2.31 | NaN | 5.28 | 1 | 323.15 | 1.19 | CO2 capture of amino functionalized three-dimensional worm-hole mesostructured MSU-J silica
592 | MSU-J-TEPA-30 | S106 | HS | DOS | CTAB | Et2O | EtOH | H2O | NH4OH | TEOS | NaN | 298 | 4 | NaN | NaN | H2O | NaN | vacuum | 333 | 12 | Wash | NaN | NaN | NaN | HCl | 343 | 24 | NaN | NaN | NaN | NaN | NaN | NaN | NaN | NaN | NaN | NaN | NaN | NaN | NaN | NaN | 967 | 3.0 | 2.31 | NaN | 7.92 | 1 | 323.15 | 1.90 | CO2 capture of amino functionalized three-dimensional worm-hole mesostructured MSU-J silica
593 | MSU-J-TEPA-50 | S106 | HS | DOS | CTAB | Et2O | EtOH | H2O | NH4OH | TEOS | NaN | 298 | 4 | NaN | NaN | H2O | NaN | vacuum | 333 | 12 | Wash | NaN | NaN | NaN | HCl | 343 | 24 | NaN | NaN | NaN | NaN | NaN | NaN | NaN | NaN | NaN | NaN | NaN | NaN | NaN | NaN | 967 | 3.0 | 2.31 | NaN | 13.21 | 1 | 323.15 | 3.08 | CO2 capture of amino functionalized three-dimensional worm-hole mesostructured MSU-J silica
594 | MSU-J-TEPA-70 | S106 | HS | DOS | CTAB | Et2O | EtOH | H2O | NH4OH | TEOS | NaN | 298 | 4 | NaN | NaN | H2O | NaN | vacuum | 333 | 12 | Wash | NaN | NaN | NaN | HCl | 343 | 24 | NaN | NaN | NaN | NaN | NaN | NaN | NaN | NaN | NaN | NaN | NaN | NaN | NaN | NaN | 967 | 3.0 | 2.31 | NaN | 18.49 | 1 | 323.15 | 2.16 | CO2 capture of amino functionalized three-dimensional worm-hole mesostructured MSU-J silica
595 | MSU-J-TEPA-20 | S106 | HS | DOS | CTAB | Et2O | EtOH | H2O | NH4OH | TEOS | NaN | 298 | 4 | NaN | NaN | H2O | NaN | vacuum | 333 | 12 | Wash | NaN | NaN | NaN | HCl | 343 | 24 | NaN | NaN | NaN | NaN | NaN | NaN | NaN | NaN | NaN | NaN | NaN | NaN | NaN | NaN | 967 | 3.0 | 2.31 | NaN | 5.28 | 1 | 328.15 | 1.49 | CO2 capture of amino functionalized three-dimensional worm-hole mesostructured MSU-J silica
596 | MSU-J-TEPA-30 | S106 | HS | DOS | CTAB | Et2O | EtOH | H2O | NH4OH | TEOS | NaN | 298 | 4 | NaN | NaN | H2O | NaN | vacuum | 333 | 12 | Wash | NaN | NaN | NaN | HCl | 343 | 24 | NaN | NaN | NaN | NaN | NaN | NaN | NaN | NaN | NaN | NaN | NaN | NaN | NaN | NaN | 967 | 3.0 | 2.31 | NaN | 7.92 | 1 | 328.15 | 1.72 | CO2 capture of amino functionalized three-dimensional worm-hole mesostructured MSU-J silica
597 | MSU-J-TEPA-50 | S106 | HS | DOS | CTAB | Et2O | EtOH | H2O | NH4OH | TEOS | NaN | 298 | 4 | NaN | NaN | H2O | NaN | vacuum | 333 | 12 | Wash | NaN | NaN | NaN | HCl | 343 | 24 | NaN | NaN | NaN | NaN | NaN | NaN | NaN | NaN | NaN | NaN | NaN | NaN | NaN | NaN | 967 | 3.0 | 2.31 | NaN | 13.21 | 1 | 328.15 | 2.81 | CO2 capture of amino functionalized three-dimensional worm-hole mesostructured MSU-J silica
598 | MSU-J-TEPA-70 | S106 | HS | DOS | CTAB | Et2O | EtOH | H2O | NH4OH | TEOS | NaN | 298 | 4 | NaN | NaN | H2O | NaN | vacuum | 333 | 12 | Wash | NaN | NaN | NaN | HCl | 343 | 24 | NaN | NaN | NaN | NaN | NaN | NaN | NaN | NaN | NaN | NaN | NaN | NaN | NaN | NaN | 967 | 3.0 | 2.31 | NaN | 18.49 | 1 | 328.15 | 1.97 | CO2 capture of amino functionalized three-dimensional worm-hole mesostructured MSU-J silica
599 | MSU-J-TEPA-20 | S106 | HS | DOS | CTAB | Et2O | EtOH | H2O | NH4OH | TEOS | NaN | 298 | 4 | NaN | NaN | H2O | NaN | vacuum | 333 | 12 | Wash | NaN | NaN | NaN | HCl | 343 | 24 | NaN | NaN | NaN | NaN | NaN | NaN | NaN | NaN | NaN | NaN | NaN | NaN | NaN | NaN | 967 | 3.0 | 2.31 | NaN | 5.28 | 1 | 343.15 | 1.21 | CO2 capture of amino functionalized three-dimensional worm-hole mesostructured MSU-J silica
600 | MSU-J-TEPA-30 | S106 | HS | DOS | CTAB | Et2O | EtOH | H2O | NH4OH | TEOS | NaN | 298 | 4 | NaN | NaN | H2O | NaN | vacuum | 333 | 12 | Wash | NaN | NaN | NaN | HCl | 343 | 24 | NaN | NaN | NaN | NaN | NaN | NaN | NaN | NaN | NaN | NaN | NaN | NaN | NaN | NaN | 967 | 3.0 | 2.31 | NaN | 7.92 | 1 | 343.15 | 1.42 | CO2 capture of amino functionalized three-dimensional worm-hole mesostructured MSU-J silica
601 | MSU-J-TEPA-50 | S106 | HS | DOS | CTAB | Et2O | EtOH | H2O | NH4OH | TEOS | NaN | 298 | 4 | NaN | NaN | H2O | NaN | vacuum | 333 | 12 | Wash | NaN | NaN | NaN | HCl | 343 | 24 | NaN | NaN | NaN | NaN | NaN | NaN | NaN | NaN | NaN | NaN | NaN | NaN | NaN | NaN | 967 | 3.0 | 2.31 | NaN | 13.21 | 1 | 343.15 | 1.96 | CO2 capture of amino functionalized three-dimensional worm-hole mesostructured MSU-J silica
602 | MSU-J-TEPA-70 | S106 | HS | DOS | CTAB | Et2O | EtOH | H2O | NH4OH | TEOS | NaN | 298 | 4 | NaN | NaN | H2O | NaN | vacuum | 333 | 12 | Wash | NaN | NaN | NaN | HCl | 343 | 24 | NaN | NaN | NaN | NaN | NaN | NaN | NaN | NaN | NaN | NaN | NaN | NaN | NaN | NaN | 967 | 3.0 | 2.31 | NaN | 18.49 | 1 | 343.15 | 1.71 | CO2 capture of amino functionalized three-dimensional worm-hole mesostructured MSU-J silica
603 | TS0.6 | S107 | HS | DOS | CTAB | Et2O | EtOH | H2O | NH4OH | TEOS | NaN | 298 | 4 | NaN | NaN | H2O | NaN | vacuum | 333 | 12 | Wash | NaN | NaN | NaN | HCl | 343 | 24 | NaN | NaN | NaN | NaN | NaN | NaN | NaN | NaN | NaN | NaN | NaN | NaN | NaN | NaN | 967 | 3.0 | 2.31 | NaN | 9.77 | 1 | 348.15 | 3.18 | One-pot synthesis of the amine-modified-structured monolith CO2 adsorbent
604 | TS1.2 | S108 | HS | DOS | CTAB | Et2O | EtOH | H2O | NH4OH | TEOS | NaN | 298 | 4 | NaN | NaN | H2O | NaN | vacuum | 333 | 12 | Wash | NaN | NaN | NaN | HCl | 343 | 24 | NaN | NaN | NaN | NaN | NaN | NaN | NaN | NaN | NaN | NaN | NaN | NaN | NaN | NaN | 967 | 3.0 | 2.31 | NaN | 10.30 | 1 | 348.15 | 3.89 | One-pot synthesis of the amine-modified-structured monolith CO2 adsorbent
605 | TS1.6 | S109 | HS | DOS | CTAB | Et2O | EtOH | H2O | NH4OH | TEOS | NaN | 298 | 4 | NaN | NaN | H2O | NaN | vacuum | 333 | 12 | Wash | NaN | NaN | NaN | HCl | 343 | 24 | NaN | NaN | NaN | NaN | NaN | NaN | NaN | NaN | NaN | NaN | NaN | NaN | NaN | NaN | 967 | 3.0 | 2.31 | NaN | 10.83 | 1 | 348.15 | 3.73 | One-pot synthesis of the amine-modified-structured monolith CO2 adsorbent
606 | TS2.2 | S110 | HS | DOS | CTAB | Et2O | EtOH | H2O | NH4OH | TEOS | NaN | 298 | 4 | NaN | NaN | H2O | NaN | vacuum | 333 | 12 | Wash | NaN | NaN | NaN | HCl | 343 | 24 | NaN | NaN | NaN | NaN | NaN | NaN | NaN | NaN | NaN | NaN | NaN | NaN | NaN | NaN | 967 | 3.0 | 2.31 | NaN | 11.88 | 1 | 348.15 | 3.48 | One-pot synthesis of the amine-modified-structured monolith CO2 adsorbent
607 | TS2.8 | S111 | HS | DOS | CTAB | Et2O | EtOH | H2O | NH4OH | TEOS | NaN | 298 | 4 | NaN | NaN | H2O | NaN | vacuum | 333 | 12 | Wash | NaN | NaN | NaN | HCl | 343 | 24 | NaN | NaN | NaN | NaN | NaN | NaN | NaN | NaN | NaN | NaN | NaN | NaN | NaN | NaN | 967 | 3.0 | 2.31 | NaN | 13.47 | 1 | 348.15 | 3.30 | One-pot synthesis of the amine-modified-structured monolith CO2 adsorbent
608 | PE-MCM-TEPA (10) | S112 | HS | DOS | CTAB | Et2O | EtOH | H2O | NH4OH | TEOS | NaN | 298 | 4 | NaN | NaN | H2O | NaN | vacuum | 333 | 12 | Wash | NaN | NaN | NaN | HCl | 343 | 24 | NaN | NaN | NaN | NaN | NaN | NaN | NaN | NaN | NaN | NaN | NaN | NaN | NaN | NaN | 967 | 3.0 | 2.31 | NaN | 3.67 | 1 | 318.15 | 0.55 | CO2 capture with pore-expanded MCM-41 silica modified with amino groups by double functionalization
609 | PE-MCM-TEPA (30) | S112 | HS | DOS | CTAB | Et2O | EtOH | H2O | NH4OH | TEOS | NaN | 298 | 4 | NaN | NaN | H2O | NaN | vacuum | 333 | 12 | Wash | NaN | NaN | NaN | HCl | 343 | 24 | NaN | NaN | NaN | NaN | NaN | NaN | NaN | NaN | NaN | NaN | NaN | NaN | NaN | NaN | 967 | 3.0 | 2.31 | NaN | 9.68 | 1 | 318.15 | 1.59 | CO2 capture with pore-expanded MCM-41 silica modified with amino groups by double functionalization
610 | PE-MCM-TEPA (50) | S112 | HS | DOS | CTAB | Et2O | EtOH | H2O | NH4OH | TEOS | NaN | 298 | 4 | NaN | NaN | H2O | NaN | vacuum | 333 | 12 | Wash | NaN | NaN | NaN | HCl | 343 | 24 | NaN | NaN | NaN | NaN | NaN | NaN | NaN | NaN | NaN | NaN | NaN | NaN | NaN | NaN | 967 | 3.0 | 2.31 | NaN | 14.07 | 1 | 318.15 | 2.01 | CO2 capture with pore-expanded MCM-41 silica modified with amino groups by double functionalization
611 | AP-TEPA (50) | S112 | HS | DOS | CTAB | Et2O | EtOH | H2O | NH4OH | TEOS | NaN | 298 | 4 | NaN | NaN | H2O | NaN | vacuum | 333 | 12 | Wash | NaN | NaN | NaN | HCl | 343 | 24 | NaN | NaN | NaN | NaN | NaN | NaN | NaN | NaN | NaN | NaN | NaN | NaN | NaN | NaN | 967 | 3.0 | 2.31 | NaN | 15.8 | 1 | 318.15 | 2.37 | CO2 capture with pore-expanded MCM-41 silica modified with amino groups by double functionalization
612 | DT-TEPA (50) | S112 | HS | DOS | CTAB | Et2O | EtOH | H2O | NH4OH | TEOS | NaN | 298 | 4 | NaN | NaN | H2O | NaN | vacuum | 333 | 12 | Wash | NaN | NaN | NaN | HCl | 343 | 24 | NaN | NaN | NaN | NaN | NaN | NaN | NaN | NaN | NaN | NaN | NaN | NaN | NaN | NaN | 967 | 3.0 | 2.31 | NaN | 17.46 | 1 | 318.15 | 2.12 | CO2 capture with pore-expanded MCM-41 silica modified with amino groups by double functionalization
613 | MC400/10TEPA%83 | S113 | HS | DOS | CTAB | Et2O | EtOH | H2O | NH4OH | TEOS | NaN | 298 | 4 | NaN | NaN | H2O | NaN | vacuum | 333 | 12 | Wash | NaN | NaN | NaN | HCl | 343 | 24 | NaN | NaN | NaN | NaN | NaN | NaN | NaN | NaN | NaN | NaN | NaN | NaN | NaN | NaN | 967 | 3.0 | 2.31 | NaN | 22.00 | 0.2 | 348.15 | 6.39 | High efficiency nanocomposite sorbents for CO2 capture based on amine-functionalized mesoporous capsules
614 | MC400/10TEPA%83 | S113 | HS | DOS | CTAB | Et2O | EtOH | H2O | NH4OH | TEOS | NaN | 298 | 4 | NaN | NaN | H2O | NaN | vacuum | 333 | 12 | Wash | NaN | NaN | NaN | HCl | 343 | 24 | NaN | NaN | NaN | NaN | NaN | NaN | NaN | NaN | NaN | NaN | NaN | NaN | NaN | NaN | 967 | 3.0 | 2.31 | NaN | 22.00 | 0.1 | 348.15 | 5.57 | High efficiency nanocomposite sorbents for CO2 capture based on amine-functionalized mesoporous capsules
615 | MC400/10TEPA%83 | S113 | HS | DOS | CTAB | Et2O | EtOH | H2O | NH4OH | TEOS | NaN | 298 | 4 | NaN | NaN | H2O | NaN | vacuum | 333 | 12 | Wash | NaN | NaN | NaN | HCl | 343 | 24 | NaN | NaN | NaN | NaN | NaN | NaN | NaN | NaN | NaN | NaN | NaN | NaN | NaN | NaN | 967 | 3.0 | 2.31 | NaN | 22.00 | 0.1 | 348.15 | 7.93 | High efficiency nanocomposite sorbents for CO2 capture based on amine-functionalized mesoporous capsules
616 | D-HMS-T-30 | S114 | HS | DOS | CTAB | Et2O | EtOH | H2O | NH4OH | TEOS | NaN | 298 | 4 | NaN | NaN | H2O | NaN | vacuum | 333 | 12 | Wash | NaN | NaN | NaN | HCl | 343 | 24 | NaN | NaN | NaN | NaN | NaN | NaN | NaN | NaN | NaN | NaN | NaN | NaN | NaN | NaN | 967 | 3.0 | 2.31 | NaN | 7.92 | 1 | 298.15 | 2.91 | Direct air capture of CO2 using bi-amines-functionlized hierarchical mesoporous silica: Effects of organic amine loading, moisture and temperature
617 | D-HMS-T-40 | S114 | HS | DOS | CTAB | Et2O | EtOH | H2O | NH4OH | TEOS | NaN | 298 | 4 | NaN | NaN | H2O | NaN | vacuum | 333 | 12 | Wash | NaN | NaN | NaN | HCl | 343 | 24 | NaN | NaN | NaN | NaN | NaN | NaN | NaN | NaN | NaN | NaN | NaN | NaN | NaN | NaN | 967 | 3.0 | 2.31 | NaN | 10.56 | 1 | 298.15 | 3.44 | Direct air capture of CO2 using bi-amines-functionlized hierarchical mesoporous silica: Effects of organic amine loading, moisture and temperature
618 | D-HMS-T-50 | S114 | HS | DOS | CTAB | Et2O | EtOH | H2O | NH4OH | TEOS | NaN | 298 | 4 | NaN | NaN | H2O | NaN | vacuum | 333 | 12 | Wash | NaN | NaN | NaN | HCl | 343 | 24 | NaN | NaN | NaN | NaN | NaN | NaN | NaN | NaN | NaN | NaN | NaN | NaN | NaN | NaN | 967 | 3.0 | 2.31 | NaN | 13.21 | 1 | 298.15 | 4.21 | Direct air capture of CO2 using bi-amines-functionlized hierarchical mesoporous silica: Effects of organic amine loading, moisture and temperature
619 | D-HMS-T-60 | S114 | HS | DOS | CTAB | Et2O | EtOH | H2O | NH4OH | TEOS | NaN | 298 | 4 | NaN | NaN | H2O | NaN | vacuum | 333 | 12 | Wash | NaN | NaN | NaN | HCl | 343 | 24 | NaN | NaN | NaN | NaN | NaN | NaN | NaN | NaN | NaN | NaN | NaN | NaN | NaN | NaN | 967 | 3.0 | 2.31 | NaN | 15.85 | 1 | 298.15 | 3.10 | Direct air capture of CO2 using bi-amines-functionlized hierarchical mesoporous silica: Effects of organic amine loading, moisture and temperature
620 | D-HMS-T-70 | S114 | HS | DOS | CTAB | Et2O | EtOH | H2O | NH4OH | TEOS | NaN | 298 | 4 | NaN | NaN | H2O | NaN | vacuum | 333 | 12 | Wash | NaN | NaN | NaN | HCl | 343 | 24 | NaN | NaN | NaN | NaN | NaN | NaN | NaN | NaN | NaN | NaN | NaN | NaN | NaN | NaN | 967 | 3.0 | 2.31 | NaN | 18.49 | 1 | 298.15 | 2.28 | Direct air capture of CO2 using bi-amines-functionlized hierarchical mesoporous silica: Effects of organic amine loading, moisture and temperature
621 | HMS-T-30 | S115 | HS | DOS | CTAB | Et2O | EtOH | H2O | NH4OH | TEOS | NaN | 298 | 4 | NaN | NaN | H2O | NaN | vacuum | 333 | 12 | Wash | NaN | NaN | NaN | HCl | 343 | 24 | NaN | NaN | NaN | NaN | NaN | NaN | NaN | NaN | NaN | NaN | NaN | NaN | NaN | NaN | 967 | 3.0 | 2.31 | NaN | 7.92 | 1 | 298.15 | 1.79 | Direct air capture of CO2 using bi-amines-functionlized hierarchical mesoporous silica: Effects of organic amine loading, moisture and temperature
622 | HMS-T-50 | S115 | HS | DOS | CTAB | Et2O | EtOH | H2O | NH4OH | TEOS | NaN | 298 | 4 | NaN | NaN | H2O | NaN | vacuum | 333 | 12 | Wash | NaN | NaN | NaN | HCl | 343 | 24 | NaN | NaN | NaN | NaN | NaN | NaN | NaN | NaN | NaN | NaN | NaN | NaN | NaN | NaN | 967 | 3.0 | 2.31 | NaN | 13.21 | 1 | 298.15 | 3.05 | Direct air capture of CO2 using bi-amines-functionlized hierarchical mesoporous silica: Effects of organic amine loading, moisture and temperature
623 | HMS-T-70 | S115 | HS | DOS | CTAB | Et2O | EtOH | H2O | NH4OH | TEOS | NaN | 298 | 4 | NaN | NaN | H2O | NaN | vacuum | 333 | 12 | Wash | NaN | NaN | NaN | HCl | 343 | 24 | NaN | NaN | NaN | NaN | NaN | NaN | NaN | NaN | NaN | NaN | NaN | NaN | NaN | NaN | 967 | 3.0 | 2.31 | NaN | 18.49 | 1 | 298.15 | 4.17 | Direct air capture of CO2 using bi-amines-functionlized hierarchical mesoporous silica: Effects of organic amine loading, moisture and temperature
624 | HMS-calc-TEPA | S116 | HS | DOS | CTAB | Et2O | EtOH | H2O | NH4OH | TEOS | NaN | 298 | 4 | NaN | NaN | H2O | NaN | vacuum | 333 | 12 | Wash | NaN | NaN | NaN | HCl | 343 | 24 | NaN | NaN | NaN | NaN | NaN | NaN | NaN | NaN | NaN | NaN | NaN | NaN | NaN | NaN | 967 | 3.0 | 2.31 | NaN | 2.56 | 1 | 303.15 | 0.16 | Synthesis of core-shell magnetic mesoporous silica nanoparticles to disperse amine functionalities for post-combustion carbon dioxide capture
625 | CS-calc-TEPA | S117 | HS | DOS | CTAB | Et2O | EtOH | H2O | NH4OH | TEOS | NaN | 298 | 4 | NaN | NaN | H2O | NaN | vacuum | 333 | 12 | Wash | NaN | NaN | NaN | HCl | 343 | 24 | NaN | NaN | NaN | NaN | NaN | NaN | NaN | NaN | NaN | NaN | NaN | NaN | NaN | NaN | 967 | 3.0 | 2.31 | NaN | 1.88 | 1 | 303.15 | 2.32 | Synthesis of core-shell magnetic mesoporous silica nanoparticles to disperse amine functionalities for post-combustion carbon dioxide capture
626 | CS-as syn-TEPA | S118 | HS | DOS | CTAB | Et2O | EtOH | H2O | NH4OH | TEOS | NaN | 298 | 4 | NaN | NaN | H2O | NaN | vacuum | 333 | 12 | Wash | NaN | NaN | NaN | HCl | 343 | 24 | NaN | NaN | NaN | NaN | NaN | NaN | NaN | NaN | NaN | NaN | NaN | NaN | NaN | NaN | 967 | 3.0 | 2.31 | NaN | 1.24 | 1 | 303.15 | 1.93 | Synthesis of core-shell magnetic mesoporous silica nanoparticles to disperse amine functionalities for post-combustion carbon dioxide capture