## Dataset
No. | Name | Support | Abbreviation | Porous structure | Template | Additive1 | Additive2 | Solution | Catalyst | Si Precursor | pH | Sol Stir Temperature (K) | Sol Standing time (hr) | Age Temperature (K) | Age time (hr) | Wash Solvent | Wash Times (#) | Drying Method | Drying Temp (°C) | Drying Time (hrs) | Removal Template method | Sintering Temp (K) | Sintering Time (hr) | Sintering Atmosphere | Solution | Wash Temperature | Wash Time | Modified | Additive | Solvent | Modified Temp (K) | Modified Time (hr) | Wash Solvent1 | Wash Solvent2 | Drying Method | Drying Temp (K) | Drying Time (hr) | Removal Additive method | Sintering Temp (K) | Sintering Time (hr) | Ramp Rate (K/min) | Specific surface area | Pore volume | Mesopore volume | Pore size | Amine content(N wt.%) | CO₂ pressure | Temperature | CO₂ capacity | Reference
5 | TEPA-MSF-0.5 | S2 | SBA-AP | SBA-15 | P123 | NaN | NaN | H2O | HCl | TEOS | NaN | 313 | 24 | 383 | 24 | NaN | NaN | NaN | NaN | NaN | Calcination | 823 | 5 | NaN | NaN | NaN | NaN | Grafting | APTMS | NaN | NaN | NaN | NaN | NaN | NaN | NaN | NaN | NaN | NaN | NaN | NaN | 248 | 0.44 | NaN | 6.8 | 8.80 | 1 | 348.15 | 0.85 | Synthesis of Stable Tetraethylenepentamine-Functionalized Mesocellular Silica Foams for CO2 Adsorption
6 | TEPA-MSF-1.0 | S2 | SBA-AP | SBA-15 | P123 | NaN | NaN | H2O | HCl | TEOS | NaN | 313 | 24 | 383 | 24 | NaN | NaN | NaN | NaN | NaN | Calcination | 823 | 5 | NaN | NaN | NaN | NaN | Grafting | APTMS | NaN | NaN | NaN | NaN | NaN | NaN | NaN | NaN | NaN | NaN | NaN | NaN | 248 | 0.44 | NaN | 6.8 | 13.21 | 1 | 348.15 | 1.21 | Synthesis of Stable Tetraethylenepentamine-Functionalized Mesocellular Silica Foams for CO2 Adsorption
7 | TEPA-MSF-2.0 | S2 | SBA-AP | SBA-15 | P123 | NaN | NaN | H2O | HCl | TEOS | NaN | 313 | 24 | 383 | 24 | NaN | NaN | NaN | NaN | NaN | Calcination | 823 | 5 | NaN | NaN | NaN | NaN | Grafting | APTMS | NaN | NaN | NaN | NaN | NaN | NaN | NaN | NaN | NaN | NaN | NaN | NaN | 248 | 0.44 | NaN | 6.8 | 17.62 | 1 | 348.15 | 1.52 | Synthesis of Stable Tetraethylenepentamine-Functionalized Mesocellular Silica Foams for CO2 Adsorption
8 | TEPA-MSF-4.0 | S2 | SBA-AP | SBA-15 | P123 | NaN | NaN | H2O | HCl | TEOS | NaN | 313 | 24 | 383 | 24 | NaN | NaN | NaN | NaN | NaN | Calcination | 823 | 5 | NaN | NaN | NaN | NaN | Grafting | APTMS | NaN | NaN | NaN | NaN | NaN | NaN | NaN | NaN | NaN | NaN | NaN | NaN | 248 | 0.44 | NaN | 6.8 | 21.13 | 1 | 348.15 | 0.65 | Synthesis of Stable Tetraethylenepentamine-Functionalized Mesocellular Silica Foams for CO2 Adsorption
9 | MPS-TEPA-20 | S3 | HPS | DOS | CTAB | PEG | NaN | H2O | NH4OH | TEOS | NaN | 313 | 12 | NaN | NaN | H2O | NaN | NaN | 353 | 12 | Calcination | 823 | 6 | Air | NaN | NaN | NaN | NaN | NaN | NaN | NaN | NaN | NaN | NaN | NaN | NaN | NaN | NaN | NaN | NaN | NaN | 978 | 2.19 | NaN | 7.41 | 3.26 | 1 | 323.15 | 0.749 | Wastes against wastes treatment: Industrial silica fume derived porous solid amine adsorbent for efficient and reversible ultralow-pressure CO2 adsorption
10 | MPS-TEPA-30 | S3 | HPS | DOS | CTAB | PEG | NaN | H2O | NH4OH | TEOS | NaN | 313 | 12 | NaN | NaN | H2O | NaN | NaN | 353 | 12 | Calcination | 823 | 6 | Air | NaN | NaN | NaN | NaN | NaN | NaN | NaN | NaN | NaN | NaN | NaN | NaN | NaN | NaN | NaN | NaN | NaN | 978 | 2.19 | NaN | 7.41 | 4.90 | 1 | 323.15 | 2.220 | Wastes against wastes treatment: Industrial silica fume derived porous solid amine adsorbent for efficient and reversible ultralow-pressure CO2 adsorption
11 | MPS-TEPA-40 | S3 | HPS | DOS | CTAB | PEG | NaN | H2O | NH4OH | TEOS | NaN | 313 | 12 | NaN | NaN | H2O | NaN | NaN | 353 | 12 | Calcination | 823 | 6 | Air | NaN | NaN | NaN | NaN | NaN | NaN | NaN | NaN | NaN | NaN | NaN | NaN | NaN | NaN | NaN | NaN | NaN | 978 | 2.19 | NaN | 7.41 | 6.53 | 1 | 323.15 | 1.470 | Wastes against wastes treatment: Industrial silica fume derived porous solid amine adsorbent for efficient and reversible ultralow-pressure CO2 adsorption
12 | MPS-TEPA-20 | S3 | HPS | DOS | CTAB | PEG | NaN | H2O | NH4OH | TEOS | NaN | 313 | 12 | NaN | NaN | H2O | NaN | NaN | 353 | 12 | Calcination | 823 | 6 | Air | NaN | NaN | NaN | NaN | NaN | NaN | NaN | NaN | NaN | NaN | NaN | NaN | NaN | NaN | NaN | NaN | NaN | 978 | 2.19 | NaN | 7.41 | 3.26 | 1 | 298.15 | 0.602 | Wastes against wastes treatment: Industrial silica fume derived porous solid amine adsorbent for efficient and reversible ultralow-pressure CO2 adsorption
13 | MPS-TEPA-30 | S3 | HPS | DOS | CTAB | PEG | NaN | H2O | NH4OH | TEOS | NaN | 313 | 12 | NaN | NaN | H2O | NaN | NaN | 353 | 12 | Calcination | 823 | 6 | Air | NaN | NaN | NaN | NaN | NaN | NaN | NaN | NaN | NaN | NaN | NaN | NaN | NaN | NaN | NaN | NaN | NaN | 978 | 2.19 | NaN | 7.41 | 4.90 | 1 | 298.15 | 1.497 | Wastes against wastes treatment: Industrial silica fume derived porous solid amine adsorbent for efficient and reversible ultralow-pressure CO2 adsorption
14 | MPS-TEPA-40 | S3 | HPS | DOS | CTAB | PEG | NaN | H2O | NH4OH | TEOS | NaN | 313 | 12 | NaN | NaN | H2O | NaN | NaN | 353 | 12 | Calcination | 823 | 6 | Air | NaN | NaN | NaN | NaN | NaN | NaN | NaN | NaN | NaN | NaN | NaN | NaN | NaN | NaN | NaN | NaN | NaN | 978 | 2.19 | NaN | 7.41 | 6.53 | 1 | 298.15 | 1.211 | Wastes against wastes treatment: Industrial silica fume derived porous solid amine adsorbent for efficient and reversible ultralow-pressure CO2 adsorption
15 | MPS-TEPA-20 | S3 | HPS | DOS | CTAB | PEG | NaN | H2O | NH4OH | TEOS | NaN | 313 | 12 | NaN | NaN | H2O | NaN | NaN | 353 | 12 | Calcination | 823 | 6 | Air | NaN | NaN | NaN | NaN | NaN | NaN | NaN | NaN | NaN | NaN | NaN | NaN | NaN | NaN | NaN | NaN | NaN | 978 | 2.19 | NaN | 7.41 | 3.26 | 0.05 | 298.15 | 0.15 | Wastes against wastes treatment: Industrial silica fume derived porous solid amine adsorbent for efficient and reversible ultralow-pressure CO2 adsorption
16 | MPS-TEPA-20 | S3 | HPS | DOS | CTAB | PEG | NaN | H2O | NH4OH | TEOS | NaN | 313 | 12 | NaN | NaN | H2O | NaN | NaN | 353 | 12 | Calcination | 823 | 6 | Air | NaN | NaN | NaN | NaN | NaN | NaN | NaN | NaN | NaN | NaN | NaN | NaN | NaN | NaN | NaN | NaN | NaN | 978 | 2.19 | NaN | 7.41 | 3.26 | 0.16 | 298.15 | 0.24 | Wastes against wastes treatment: Industrial silica fume derived porous solid amine adsorbent for efficient and reversible ultralow-pressure CO2 adsorption
17 | MPS-TEPA-20 | S3 | HPS | DOS | CTAB | PEG | NaN | H2O | NH4OH | TEOS | NaN | 313 | 12 | NaN | NaN | H2O | NaN | NaN | 353 | 12 | Calcination | 823 | 6 | Air | NaN | NaN | NaN | NaN | NaN | NaN | NaN | NaN | NaN | NaN | NaN | NaN | NaN | NaN | NaN | NaN | NaN | 978 | 2.19 | NaN | 7.41 | 3.26 | 0.26 | 298.15 | 0.29 | Wastes against wastes treatment: Industrial silica fume derived porous solid amine adsorbent for efficient and reversible ultralow-pressure CO2 adsorption
18 | MPS-TEPA-20 | S3 | HPS | DOS | CTAB | PEG | NaN | H2O | NH4OH | TEOS | NaN | 313 | 12 | NaN | NaN | H2O | NaN | NaN | 353 | 12 | Calcination | 823 | 6 | Air | NaN | NaN | NaN | NaN | NaN | NaN | NaN | NaN | NaN | NaN | NaN | NaN | NaN | NaN | NaN | NaN | NaN | 978 | 2.19 | NaN | 7.41 | 3.26 | 0.37 | 298.15 | 0.36 | Wastes against wastes treatment: Industrial silica fume derived porous solid amine adsorbent for efficient and reversible ultralow-pressure CO2 adsorption
19 | MPS-TEPA-20 | S3 | HPS | DOS | CTAB | PEG | NaN | H2O | NH4OH | TEOS | NaN | 313 | 12 | NaN | NaN | H2O | NaN | NaN | 353 | 12 | Calcination | 823 | 6 | Air | NaN | NaN | NaN | NaN | NaN | NaN | NaN | NaN | NaN | NaN | NaN | NaN | NaN | NaN | NaN | NaN | NaN | 978 | 2.19 | NaN | 7.41 | 3.26 | 0.45 | 298.15 | 0.40 | Wastes against wastes treatment: Industrial silica fume derived porous solid amine adsorbent for efficient and reversible ultralow-pressure CO2 adsorption
20 | MPS-TEPA-20 | S3 | HPS | DOS | CTAB | PEG | NaN | H2O | NH4OH | TEOS | NaN | 313 | 12 | NaN | NaN | H2O | NaN | NaN | 353 | 12 | Calcination | 823 | 6 | Air | NaN | NaN | NaN | NaN | NaN | NaN | NaN | NaN | NaN | NaN | NaN | NaN | NaN | NaN | NaN | NaN | NaN | 978 | 2.19 | NaN | 7.41 | 3.26 | 0.60 | 298.15 | 0.46 | Wastes against wastes treatment: Industrial silica fume derived porous solid amine adsorbent for efficient and reversible ultralow-pressure CO2 adsorption
21 | MPS-TEPA-20 | S3 | HPS | DOS | CTAB | PEG | NaN | H2O | NH4OH | TEOS | NaN | 313 | 12 | NaN | NaN | H2O | NaN | NaN | 353 | 12 | Calcination | 823 | 6 | Air | NaN | NaN | NaN | NaN | NaN | NaN | NaN | NaN | NaN | NaN | NaN | NaN | NaN | NaN | NaN | NaN | NaN | 978 | 2.19 | NaN | 7.41 | 3.26 | 0.71 | 298.15 | 0.51 | Wastes against wastes treatment: Industrial silica fume derived porous solid amine adsorbent for efficient and reversible ultralow-pressure CO2 adsorption
22 | MPS-TEPA-20 | S3 | HPS | DOS | CTAB | PEG | NaN | H2O | NH4OH | TEOS | NaN | 313 | 12 | NaN | NaN | H2O | NaN | NaN | 353 | 12 | Calcination | 823 | 6 | Air | NaN | NaN | NaN | NaN | NaN | NaN | NaN | NaN | NaN | NaN | NaN | NaN | NaN | NaN | NaN | NaN | NaN | 978 | 2.19 | NaN | 7.41 | 3.26 | 0.80 | 298.15 | 0.54 | Wastes against wastes treatment: Industrial silica fume derived porous solid amine adsorbent for efficient and reversible ultralow-pressure CO2 adsorption
23 | MPS-TEPA-20 | S3 | HPS | DOS | CTAB | PEG | NaN | H2O | NH4OH | TEOS | NaN | 313 | 12 | NaN | NaN | H2O | NaN | NaN | 353 | 12 | Calcination | 823 | 6 | Air | NaN | NaN | NaN | NaN | NaN | NaN | NaN | NaN | NaN | NaN | NaN | NaN | NaN | NaN | NaN | NaN | NaN | 978 | 2.19 | NaN | 7.41 | 3.26 | 0.90 | 298.15 | 0.58 | Wastes against wastes treatment: Industrial silica fume derived porous solid amine adsorbent for efficient and reversible ultralow-pressure CO2 adsorption
24 | MPS-TEPA-40 | S3 | HPS | DOS | CTAB | PEG | NaN | H2O | NH4OH | TEOS | NaN | 313 | 12 | NaN | NaN | H2O | NaN | NaN | 353 | 12 | Calcination | 823 | 6 | Air | NaN | NaN | NaN | NaN | NaN | NaN | NaN | NaN | NaN | NaN | NaN | NaN | NaN | NaN | NaN | NaN | NaN | 978 | 2.19 | NaN | 7.41 | 6.53 | 0.05 | 298.15 | 1.04 | Wastes against wastes treatment: Industrial silica fume derived porous solid amine adsorbent for efficient and reversible ultralow-pressure CO2 adsorption
25 | MPS-TEPA-40 | S3 | HPS | DOS | CTAB | PEG | NaN | H2O | NH4OH | TEOS | NaN | 313 | 12 | NaN | NaN | H2O | NaN | NaN | 353 | 12 | Calcination | 823 | 6 | Air | NaN | NaN | NaN | NaN | NaN | NaN | NaN | NaN | NaN | NaN | NaN | NaN | NaN | NaN | NaN | NaN | NaN | 978 | 2.19 | NaN | 7.41 | 6.53 | 0.16 | 298.15 | 1.08 | Wastes against wastes treatment: Industrial silica fume derived porous solid amine adsorbent for efficient and reversible ultralow-pressure CO2 adsorption
26 | MPS-TEPA-40 | S3 | HPS | DOS | CTAB | PEG | NaN | H2O | NH4OH | TEOS | NaN | 313 | 12 | NaN | NaN | H2O | NaN | NaN | 353 | 12 | Calcination | 823 | 6 | Air | NaN | NaN | NaN | NaN | NaN | NaN | NaN | NaN | NaN | NaN | NaN | NaN | NaN | NaN | NaN | NaN | NaN | 978 | 2.19 | NaN | 7.41 | 6.53 | 0.26 | 298.15 | 1.10 | Wastes against wastes treatment: Industrial silica fume derived porous solid amine adsorbent for efficient and reversible ultralow-pressure CO2 adsorption
27 | MPS-TEPA-40 | S3 | HPS | DOS | CTAB | PEG | NaN | H2O | NH4OH | TEOS | NaN | 313 | 12 | NaN | NaN | H2O | NaN | NaN | 353 | 12 | Calcination | 823 | 6 | Air | NaN | NaN | NaN | NaN | NaN | NaN | NaN | NaN | NaN | NaN | NaN | NaN | NaN | NaN | NaN | NaN | NaN | 978 | 2.19 | NaN | 7.41 | 6.53 | 0.37 | 298.15 | 1.13 | Wastes against wastes treatment: Industrial silica fume derived porous solid amine adsorbent for efficient and reversible ultralow-pressure CO2 adsorption
28 | MPS-TEPA-40 | S3 | HPS | DOS | CTAB | PEG | NaN | H2O | NH4OH | TEOS | NaN | 313 | 12 | NaN | NaN | H2O | NaN | NaN | 353 | 12 | Calcination | 823 | 6 | Air | NaN | NaN | NaN | NaN | NaN | NaN | NaN | NaN | NaN | NaN | NaN | NaN | NaN | NaN | NaN | NaN | NaN | 978 | 2.19 | NaN | 7.41 | 6.53 | 0.45 | 298.15 | 1.14 | Wastes against wastes treatment: Industrial silica fume derived porous solid amine adsorbent for efficient and reversible ultralow-pressure CO2 adsorption
29 | MPS-TEPA-40 | S3 | HPS | DOS | CTAB | PEG | NaN | H2O | NH4OH | TEOS | NaN | 313 | 12 | NaN | NaN | H2O | NaN | NaN | 353 | 12 | Calcination | 823 | 6 | Air | NaN | NaN | NaN | NaN | NaN | NaN | NaN | NaN | NaN | NaN | NaN | NaN | NaN | NaN | NaN | NaN | NaN | 978 | 2.19 | NaN | 7.41 | 6.53 | 0.70 | 298.15 | 1.18 | Wastes against wastes treatment: Industrial silica fume derived porous solid amine adsorbent for efficient and reversible ultralow-pressure CO2 adsorption
30 | MPS-TEPA-40 | S3 | HPS | DOS | CTAB | PEG | NaN | H2O | NH4OH | TEOS | NaN | 313 | 12 | NaN | NaN | H2O | NaN | NaN | 353 | 12 | Calcination | 823 | 6 | Air | NaN | NaN | NaN | NaN | NaN | NaN | NaN | NaN | NaN | NaN | NaN | NaN | NaN | NaN | NaN | NaN | NaN | 978 | 2.19 | NaN | 7.41 | 6.53 | 0.91 | 298.15 | 1.19 | Wastes against wastes treatment: Industrial silica fume derived porous solid amine adsorbent for efficient and reversible ultralow-pressure CO2 adsorption
31 | MPS-TEPA-30 | S3 | HPS | DOS | CTAB | PEG | NaN | H2O | NH4OH | TEOS | NaN | 313 | 12 | NaN | NaN | H2O | NaN | NaN | 353 | 12 | Calcination | 823 | 6 | Air | NaN | NaN | NaN | NaN | NaN | NaN | NaN | NaN | NaN | NaN | NaN | NaN | NaN | NaN | NaN | NaN | NaN | 978 | 2.19 | NaN | 7.41 | 4.90 | 0.05 | 298.15 | 1.26 | Wastes against wastes treatment: Industrial silica fume derived porous solid amine adsorbent for efficient and reversible ultralow-pressure CO2 adsorption
32 | MPS-TEPA-30 | S3 | HPS | DOS | CTAB | PEG | NaN | H2O | NH4OH | TEOS | NaN | 313 | 12 | NaN | NaN | H2O | NaN | NaN | 353 | 12 | Calcination | 823 | 6 | Air | NaN | NaN | NaN | NaN | NaN | NaN | NaN | NaN | NaN | NaN | NaN | NaN | NaN | NaN | NaN | NaN | NaN | 978 | 2.19 | NaN | 7.41 | 4.90 | 0.16 | 298.15 | 1.31 | Wastes against wastes treatment: Industrial silica fume derived porous solid amine adsorbent for efficient and reversible ultralow-pressure CO2 adsorption
33 | MPS-TEPA-30 | S3 | HPS | DOS | CTAB | PEG | NaN | H2O | NH4OH | TEOS | NaN | 313 | 12 | NaN | NaN | H2O | NaN | NaN | 353 | 12 | Calcination | 823 | 6 | Air | NaN | NaN | NaN | NaN | NaN | NaN | NaN | NaN | NaN | NaN | NaN | NaN | NaN | NaN | NaN | NaN | NaN | 978 | 2.19 | NaN | 7.41 | 4.90 | 0.26 | 298.15 | 1.33 | Wastes against wastes treatment: Industrial silica fume derived porous solid amine adsorbent for efficient and reversible ultralow-pressure CO2 adsorption
34 | MPS-TEPA-30 | S3 | HPS | DOS | CTAB | PEG | NaN | H2O | NH4OH | TEOS | NaN | 313 | 12 | NaN | NaN | H2O | NaN | NaN | 353 | 12 | Calcination | 823 | 6 | Air | NaN | NaN | NaN | NaN | NaN | NaN | NaN | NaN | NaN | NaN | NaN | NaN | NaN | NaN | NaN | NaN | NaN | 978 | 2.19 | NaN | 7.41 | 4.90 | 0.37 | 298.15 | 1.36 | Wastes against wastes treatment: Industrial silica fume derived porous solid amine adsorbent for efficient and reversible ultralow-pressure CO2 adsorption
35 | MPS-TEPA-30 | S3 | HPS | DOS | CTAB | PEG | NaN | H2O | NH4OH | TEOS | NaN | 313 | 12 | NaN | NaN | H2O | NaN | NaN | 353 | 12 | Calcination | 823 | 6 | Air | NaN | NaN | NaN | NaN | NaN | NaN | NaN | NaN | NaN | NaN | NaN | NaN | NaN | NaN | NaN | NaN | NaN | 978 | 2.19 | NaN | 7.41 | 4.90 | 0.45 | 298.15 | 1.38 | Wastes against wastes treatment: Industrial silica fume derived porous solid amine adsorbent for efficient and reversible ultralow-pressure CO2 adsorption
36 | MPS-TEPA-30 | S3 | HPS | DOS | CTAB | PEG | NaN | H2O | NH4OH | TEOS | NaN | 313 | 12 | NaN | NaN | H2O | NaN | NaN | 353 | 12 | Calcination | 823 | 6 | Air | NaN | NaN | NaN | NaN | NaN | NaN | NaN | NaN | NaN | NaN | NaN | NaN | NaN | NaN | NaN | NaN | NaN | 978 | 2.19 | NaN | 7.41 | 4.90 | 0.60 | 298.15 | 1.41 | Wastes against wastes treatment: Industrial silica fume derived porous solid amine adsorbent for efficient and reversible ultralow-pressure CO2 adsorption
37 | MPS-TEPA-30 | S3 | HPS | DOS | CTAB | PEG | NaN | H2O | NH4OH | TEOS | NaN | 313 | 12 | NaN | NaN | H2O | NaN | NaN | 353 | 12 | Calcination | 823 | 6 | Air | NaN | NaN | NaN | NaN | NaN | NaN | NaN | NaN | NaN | NaN | NaN | NaN | NaN | NaN | NaN | NaN | NaN | 978 | 2.19 | NaN | 7.41 | 4.90 | 0.70 | 298.15 | 1.44 | Wastes against wastes treatment: Industrial silica fume derived porous solid amine adsorbent for efficient and reversible ultralow-pressure CO2 adsorption
38 | MPS-TEPA-30 | S3 | HPS | DOS | CTAB | PEG | NaN | H2O | NH4OH | TEOS | NaN | 313 | 12 | NaN | NaN | H2O | NaN | NaN | 353 | 12 | Calcination | 823 | 6 | Air | NaN | NaN | NaN | NaN | NaN | NaN | NaN | NaN | NaN | NaN | NaN | NaN | NaN | NaN | NaN | NaN | NaN | 978 | 2.19 | NaN | 7.41 | 4.90 | 0.80 | 298.15 | 1.45 | Wastes against wastes treatment: Industrial silica fume derived porous solid amine adsorbent for efficient and reversible ultralow-pressure CO2 adsorption
39 | MPS-TEPA-30 | S3 | HPS | DOS | CTAB | PEG | NaN | H2O | NH4OH | TEOS | NaN | 313 | 12 | NaN | NaN | H2O | NaN | NaN | 353 | 12 | Calcination | 823 | 6 | Air | NaN | NaN | NaN | NaN | NaN | NaN | NaN | NaN | NaN | NaN | NaN | NaN | NaN | NaN | NaN | NaN | NaN | 978 | 2.19 | NaN | 7.41 | 4.90 | 0.91 | 298.15 | 1.48 | Wastes against wastes treatment: Industrial silica fume derived porous solid amine adsorbent for efficient and reversible ultralow-pressure CO2 adsorption
40 | MPS-TEPA-20 | S3 | HPS | DOS | CTAB | PEG | NaN | H2O | NH4OH | TEOS | NaN | 313 | 12 | NaN | NaN | H2O | NaN | NaN | 353 | 12 | Calcination | 823 | 6 | Air | NaN | NaN | NaN | NaN | NaN | NaN | NaN | NaN | NaN | NaN | NaN | NaN | NaN | NaN | NaN | NaN | NaN | 978 | 2.19 | NaN | 7.41 | 3.26 | 0.05 | 323.15 | 0.19 | Wastes against wastes treatment: Industrial silica fume derived porous solid amine adsorbent for efficient and reversible ultralow-pressure CO2 adsorption
41 | MPS-TEPA-20 | S3 | HPS | DOS | CTAB | PEG | NaN | H2O | NH4OH | TEOS | NaN | 313 | 12 | NaN | NaN | H2O | NaN | NaN | 353 | 12 | Calcination | 823 | 6 | Air | NaN | NaN | NaN | NaN | NaN | NaN | NaN | NaN | NaN | NaN | NaN | NaN | NaN | NaN | NaN | NaN | NaN | 978 | 2.19 | NaN | 7.41 | 3.26 | 0.16 | 323.15 | 0.30 | Wastes against wastes treatment: Industrial silica fume derived porous solid amine adsorbent for efficient and reversible ultralow-pressure CO2 adsorption
42 | MPS-TEPA-20 | S3 | HPS | DOS | CTAB | PEG | NaN | H2O | NH4OH | TEOS | NaN | 313 | 12 | NaN | NaN | H2O | NaN | NaN | 353 | 12 | Calcination | 823 | 6 | Air | NaN | NaN | NaN | NaN | NaN | NaN | NaN | NaN | NaN | NaN | NaN | NaN | NaN | NaN | NaN | NaN | NaN | 978 | 2.19 | NaN | 7.41 | 3.26 | 0.26 | 323.15 | 0.37 | Wastes against wastes treatment: Industrial silica fume derived porous solid amine adsorbent for efficient and reversible ultralow-pressure CO2 adsorption
43 | MPS-TEPA-20 | S3 | HPS | DOS | CTAB | PEG | NaN | H2O | NH4OH | TEOS | NaN | 313 | 12 | NaN | NaN | H2O | NaN | NaN | 353 | 12 | Calcination | 823 | 6 | Air | NaN | NaN | NaN | NaN | NaN | NaN | NaN | NaN | NaN | NaN | NaN | NaN | NaN | NaN | NaN | NaN | NaN | 978 | 2.19 | NaN | 7.41 | 3.26 | 0.36 | 323.15 | 0.44 | Wastes against wastes treatment: Industrial silica fume derived porous solid amine adsorbent for efficient and reversible ultralow-pressure CO2 adsorption
44 | MPS-TEPA-20 | S3 | HPS | DOS | CTAB | PEG | NaN | H2O | NH4OH | TEOS | NaN | 313 | 12 | NaN | NaN | H2O | NaN | NaN | 353 | 12 | Calcination | 823 | 6 | Air | NaN | NaN | NaN | NaN | NaN | NaN | NaN | NaN | NaN | NaN | NaN | NaN | NaN | NaN | NaN | NaN | NaN | 978 | 2.19 | NaN | 7.41 | 3.26 | 0.45 | 323.15 | 0.49 | Wastes against wastes treatment: Industrial silica fume derived porous solid amine adsorbent for efficient and reversible ultralow-pressure CO2 adsorption
45 | MPS-TEPA-20 | S3 | HPS | DOS | CTAB | PEG | NaN | H2O | NH4OH | TEOS | NaN | 313 | 12 | NaN | NaN | H2O | NaN | NaN | 353 | 12 | Calcination | 823 | 6 | Air | NaN | NaN | NaN | NaN | NaN | NaN | NaN | NaN | NaN | NaN | NaN | NaN | NaN | NaN | NaN | NaN | NaN | 978 | 2.19 | NaN | 7.41 | 3.26 | 0.60 | 323.15 | 0.57 | Wastes against wastes treatment: Industrial silica fume derived porous solid amine adsorbent for efficient and reversible ultralow-pressure CO2 adsorption
46 | MPS-TEPA-20 | S3 | HPS | DOS | CTAB | PEG | NaN | H2O | NH4OH | TEOS | NaN | 313 | 12 | NaN | NaN | H2O | NaN | NaN | 353 | 12 | Calcination | 823 | 6 | Air | NaN | NaN | NaN | NaN | NaN | NaN | NaN | NaN | NaN | NaN | NaN | NaN | NaN | NaN | NaN | NaN | NaN | 978 | 2.19 | NaN | 7.41 | 3.26 | 0.70 | 323.15 | 0.62 | Wastes against wastes treatment: Industrial silica fume derived porous solid amine adsorbent for efficient and reversible ultralow-pressure CO2 adsorption
47 | MPS-TEPA-20 | S3 | HPS | DOS | CTAB | PEG | NaN | H2O | NH4OH | TEOS | NaN | 313 | 12 | NaN | NaN | H2O | NaN | NaN | 353 | 12 | Calcination | 823 | 6 | Air | NaN | NaN | NaN | NaN | NaN | NaN | NaN | NaN | NaN | NaN | NaN | NaN | NaN | NaN | NaN | NaN | NaN | 978 | 2.19 | NaN | 7.41 | 3.26 | 0.80 | 323.15 | 0.67 | Wastes against wastes treatment: Industrial silica fume derived porous solid amine adsorbent for efficient and reversible ultralow-pressure CO2 adsorption
48 | MPS-TEPA-20 | S3 | HPS | DOS | CTAB | PEG | NaN | H2O | NH4OH | TEOS | NaN | 313 | 12 | NaN | NaN | H2O | NaN | NaN | 353 | 12 | Calcination | 823 | 6 | Air | NaN | NaN | NaN | NaN | NaN | NaN | NaN | NaN | NaN | NaN | NaN | NaN | NaN | NaN | NaN | NaN | NaN | 978 | 2.19 | NaN | 7.41 | 3.26 | 0.90 | 323.15 | 0.72 | Wastes against wastes treatment: Industrial silica fume derived porous solid amine adsorbent for efficient and reversible ultralow-pressure CO2 adsorption
49 | MPS-TEPA-40 | S3 | HPS | DOS | CTAB | PEG | NaN | H2O | NH4OH | TEOS | NaN | 313 | 12 | NaN | NaN | H2O | NaN | NaN | 353 | 12 | Calcination | 823 | 6 | Air | NaN | NaN | NaN | NaN | NaN | NaN | NaN | NaN | NaN | NaN | NaN | NaN | NaN | NaN | NaN | NaN | NaN | 978 | 2.19 | NaN | 7.41 | 6.53 | 0.05 | 323.15 | 1.28 | Wastes against wastes treatment: Industrial silica fume derived porous solid amine adsorbent for efficient and reversible ultralow-pressure CO2 adsorption
50 | MPS-TEPA-40 | S3 | HPS | DOS | CTAB | PEG | NaN | H2O | NH4OH | TEOS | NaN | 313 | 12 | NaN | NaN | H2O | NaN | NaN | 353 | 12 | Calcination | 823 | 6 | Air | NaN | NaN | NaN | NaN | NaN | NaN | NaN | NaN | NaN | NaN | NaN | NaN | NaN | NaN | NaN | NaN | NaN | 978 | 2.19 | NaN | 7.41 | 6.53 | 0.16 | 323.15 | 1.31 | Wastes against wastes treatment: Industrial silica fume derived porous solid amine adsorbent for efficient and reversible ultralow-pressure CO2 adsorption
51 | MPS-TEPA-40 | S3 | HPS | DOS | CTAB | PEG | NaN | H2O | NH4OH | TEOS | NaN | 313 | 12 | NaN | NaN | H2O | NaN | NaN | 353 | 12 | Calcination | 823 | 6 | Air | NaN | NaN | NaN | NaN | NaN | NaN | NaN | NaN | NaN | NaN | NaN | NaN | NaN | NaN | NaN | NaN | NaN | 978 | 2.19 | NaN | 7.41 | 6.53 | 0.26 | 323.15 | 1.34 | Wastes against wastes treatment: Industrial silica fume derived porous solid amine adsorbent for efficient and reversible ultralow-pressure CO2 adsorption
52 | MPS-TEPA-40 | S3 | HPS | DOS | CTAB | PEG | NaN | H2O | NH4OH | TEOS | NaN | 313 | 12 | NaN | NaN | H2O | NaN | NaN | 353 | 12 | Calcination | 823 | 6 | Air | NaN | NaN | NaN | NaN | NaN | NaN | NaN | NaN | NaN | NaN | NaN | NaN | NaN | NaN | NaN | NaN | NaN | 978 | 2.19 | NaN | 7.41 | 6.53 | 0.36 | 323.15 | 1.37 | Wastes against wastes treatment: Industrial silica fume derived porous solid amine adsorbent for efficient and reversible ultralow-pressure CO2 adsorption
53 | MPS-TEPA-40 | S3 | HPS | DOS | CTAB | PEG | NaN | H2O | NH4OH | TEOS | NaN | 313 | 12 | NaN | NaN | H2O | NaN | NaN | 353 | 12 | Calcination | 823 | 6 | Air | NaN | NaN | NaN | NaN | NaN | NaN | NaN | NaN | NaN | NaN | NaN | NaN | NaN | NaN | NaN | NaN | NaN | 978 | 2.19 | NaN | 7.41 | 6.53 | 0.45 | 323.15 | 1.38 | Wastes against wastes treatment: Industrial silica fume derived porous solid amine adsorbent for efficient and reversible ultralow-pressure CO2 adsorption
54 | MPS-TEPA-40 | S3 | HPS | DOS | CTAB | PEG | NaN | H2O | NH4OH | TEOS | NaN | 313 | 12 | NaN | NaN | H2O | NaN | NaN | 353 | 12 | Calcination | 823 | 6 | Air | NaN | NaN | NaN | NaN | NaN | NaN | NaN | NaN | NaN | NaN | NaN | NaN | NaN | NaN | NaN | NaN | NaN | 978 | 2.19 | NaN | 7.41 | 6.53 | 0.60 | 323.15 | 1.41 | Wastes against wastes treatment: Industrial silica fume derived porous solid amine adsorbent for efficient and reversible ultralow-pressure CO2 adsorption
55 | MPS-TEPA-40 | S3 | HPS | DOS | CTAB | PEG | NaN | H2O | NH4OH | TEOS | NaN | 313 | 12 | NaN | NaN | H2O | NaN | NaN | 353 | 12 | Calcination | 823 | 6 | Air | NaN | NaN | NaN | NaN | NaN | NaN | NaN | NaN | NaN | NaN | NaN | NaN | NaN | NaN | NaN | NaN | NaN | 978 | 2.19 | NaN | 7.41 | 6.53 | 0.70 | 323.15 | 1.42 | Wastes against wastes treatment: Industrial silica fume derived porous solid amine adsorbent for efficient and reversible ultralow-pressure CO2 adsorption
56 | MPS-TEPA-40 | S3 | HPS | DOS | CTAB | PEG | NaN | H2O | NH4OH | TEOS | NaN | 313 | 12 | NaN | NaN | H2O | NaN | NaN | 353 | 12 | Calcination | 823 | 6 | Air | NaN | NaN | NaN | NaN | NaN | NaN | NaN | NaN | NaN | NaN | NaN | NaN | NaN | NaN | NaN | NaN | NaN | 978 | 2.19 | NaN | 7.41 | 6.53 | 0.80 | 323.15 | 1.44 | Wastes against wastes treatment: Industrial silica fume derived porous solid amine adsorbent for efficient and reversible ultralow-pressure CO2 adsorption
57 | MPS-TEPA-40 | S3 | HPS | DOS | CTAB | PEG | NaN | H2O | NH4OH | TEOS | NaN | 313 | 12 | NaN | NaN | H2O | NaN | NaN | 353 | 12 | Calcination | 823 | 6 | Air | NaN | NaN | NaN | NaN | NaN | NaN | NaN | NaN | NaN | NaN | NaN | NaN | NaN | NaN | NaN | NaN | NaN | 978 | 2.19 | NaN | 7.41 | 6.53 | 0.90 | 323.15 | 1.45 | Wastes against wastes treatment: Industrial silica fume derived porous solid amine adsorbent for efficient and reversible ultralow-pressure CO2 adsorption
58 | MPS-TEPA-30 | S3 | HPS | DOS | CTAB | PEG | NaN | H2O | NH4OH | TEOS | NaN | 313 | 12 | NaN | NaN | H2O | NaN | NaN | 353 | 12 | Calcination | 823 | 6 | Air | NaN | NaN | NaN | NaN | NaN | NaN | NaN | NaN | NaN | NaN | NaN | NaN | NaN | NaN | NaN | NaN | NaN | 978 | 2.19 | NaN | 7.41 | 4.90 | 0.05 | 323.15 | 1.72 | Wastes against wastes treatment: Industrial silica fume derived porous solid amine adsorbent for efficient and reversible ultralow-pressure CO2 adsorption
59 | MPS-TEPA-30 | S3 | HPS | DOS | CTAB | PEG | NaN | H2O | NH4OH | TEOS | NaN | 313 | 12 | NaN | NaN | H2O | NaN | NaN | 353 | 12 | Calcination | 823 | 6 | Air | NaN | NaN | NaN | NaN | NaN | NaN | NaN | NaN | NaN | NaN | NaN | NaN | NaN | NaN | NaN | NaN | NaN | 978 | 2.19 | NaN | 7.41 | 4.90 | 0.15 | 323.15 | 1.81 | Wastes against wastes treatment: Industrial silica fume derived porous solid amine adsorbent for efficient and reversible ultralow-pressure CO2 adsorption
60 | MPS-TEPA-30 | S3 | HPS | DOS | CTAB | PEG | NaN | H2O | NH4OH | TEOS | NaN | 313 | 12 | NaN | NaN | H2O | NaN | NaN | 353 | 12 | Calcination | 823 | 6 | Air | NaN | NaN | NaN | NaN | NaN | NaN | NaN | NaN | NaN | NaN | NaN | NaN | NaN | NaN | NaN | NaN | NaN | 978 | 2.19 | NaN | 7.41 | 4.90 | 0.26 | 323.15 | 1.86 | Wastes against wastes treatment: Industrial silica fume derived porous solid amine adsorbent for efficient and reversible ultralow-pressure CO2 adsorption
61 | MPS-TEPA-30 | S3 | HPS | DOS | CTAB | PEG | NaN | H2O | NH4OH | TEOS | NaN | 313 | 12 | NaN | NaN | H2O | NaN | NaN | 353 | 12 | Calcination | 823 | 6 | Air | NaN | NaN | NaN | NaN | NaN | NaN | NaN | NaN | NaN | NaN | NaN | NaN | NaN | NaN | NaN | NaN | NaN | 978 | 2.19 | NaN | 7.41 | 4.90 | 0.36 | 323.15 | 1.92 | Wastes against wastes treatment: Industrial silica fume derived porous solid amine adsorbent for efficient and reversible ultralow-pressure CO2 adsorption
62 | MPS-TEPA-30 | S3 | HPS | DOS | CTAB | PEG | NaN | H2O | NH4OH | TEOS | NaN | 313 | 12 | NaN | NaN | H2O | NaN | NaN | 353 | 12 | Calcination | 823 | 6 | Air | NaN | NaN | NaN | NaN | NaN | NaN | NaN | NaN | NaN | NaN | NaN | NaN | NaN | NaN | NaN | NaN | NaN | 978 | 2.19 | NaN | 7.41 | 4.90 | 0.45 | 323.15 | 1.97 | Wastes against wastes treatment: Industrial silica fume derived porous solid amine adsorbent for efficient and reversible ultralow-pressure CO2 adsorption
63 | MPS-TEPA-30 | S3 | HPS | DOS | CTAB | PEG | NaN | H2O | NH4OH | TEOS | NaN | 313 | 12 | NaN | NaN | H2O | NaN | NaN | 353 | 12 | Calcination | 823 | 6 | Air | NaN | NaN | NaN | NaN | NaN | NaN | NaN | NaN | NaN | NaN | NaN | NaN | NaN | NaN | NaN | NaN | NaN | 978 | 2.19 | NaN | 7.41 | 4.90 | 0.60 | 323.15 | 2.02 | Wastes against wastes treatment: Industrial silica fume derived porous solid amine adsorbent for efficient and reversible ultralow-pressure CO2 adsorption
64 | MPS-TEPA-30 | S3 | HPS | DOS | CTAB | PEG | NaN | H2O | NH4OH | TEOS | NaN | 313 | 12 | NaN | NaN | H2O | NaN | NaN | 353 | 12 | Calcination | 823 | 6 | Air | NaN | NaN | NaN | NaN | NaN | NaN | NaN | NaN | NaN | NaN | NaN | NaN | NaN | NaN | NaN | NaN | NaN | 978 | 2.19 | NaN | 7.41 | 4.90 | 0.70 | 323.15 | 2.07 | Wastes against wastes treatment: Industrial silica fume derived porous solid amine adsorbent for efficient and reversible ultralow-pressure CO2 adsorption
65 | MPS-TEPA-30 | S3 | HPS | DOS | CTAB | PEG | NaN | H2O | NH4OH | TEOS | NaN | 313 | 12 | NaN | NaN | H2O | NaN | NaN | 353 | 12 | Calcination | 823 | 6 | Air | NaN | NaN | NaN | NaN | NaN | NaN | NaN | NaN | NaN | NaN | NaN | NaN | NaN | NaN | NaN | NaN | NaN | 978 | 2.19 | NaN | 7.41 | 4.90 | 0.80 | 323.15 | 2.13 | Wastes against wastes treatment: Industrial silica fume derived porous solid amine adsorbent for efficient and reversible ultralow-pressure CO2 adsorption
66 | MPS-TEPA-30 | S3 | HPS | DOS | CTAB | PEG | NaN | H2O | NH4OH | TEOS | NaN | 313 | 12 | NaN | NaN | H2O | NaN | NaN | 353 | 12 | Calcination | 823 | 6 | Air | NaN | NaN | NaN | NaN | NaN | NaN | NaN | NaN | NaN | NaN | NaN | NaN | NaN | NaN | NaN | NaN | NaN | 978 | 2.19 | NaN | 7.41 | 4.90 | 0.91 | 323.15 | 2.18 | Wastes against wastes treatment: Industrial silica fume derived porous solid amine adsorbent for efficient and reversible ultralow-pressure CO2 adsorption
67 | MPS-TEPA-20 | S3 | HPS | DOS | CTAB | PEG | NaN | H2O | NH4OH | TEOS | NaN | 313 | 12 | NaN | NaN | H2O | NaN | NaN | 353 | 12 | Calcination | 823 | 6 | Air | NaN | NaN | NaN | NaN | NaN | NaN | NaN | NaN | NaN | NaN | NaN | NaN | NaN | NaN | NaN | NaN | NaN | 978 | 2.19 | NaN | 7.41 | 3.26 | 0.05 | 308.15 | 0.13 | Wastes against wastes treatment: Industrial silica fume derived porous solid amine adsorbent for efficient and reversible ultralow-pressure CO2 adsorption
68 | MPS-TEPA-20 | S3 | HPS | DOS | CTAB | PEG | NaN | H2O | NH4OH | TEOS | NaN | 313 | 12 | NaN | NaN | H2O | NaN | NaN | 353 | 12 | Calcination | 823 | 6 | Air | NaN | NaN | NaN | NaN | NaN | NaN | NaN | NaN | NaN | NaN | NaN | NaN | NaN | NaN | NaN | NaN | NaN | 978 | 2.19 | NaN | 7.41 | 3.26 | 0.16 | 308.15 | 0.20 | Wastes against wastes treatment: Industrial silica fume derived porous solid amine adsorbent for efficient and reversible ultralow-pressure CO2 adsorption
69 | MPS-TEPA-20 | S3 | HPS | DOS | CTAB | PEG | NaN | H2O | NH4OH | TEOS | NaN | 313 | 12 | NaN | NaN | H2O | NaN | NaN | 353 | 12 | Calcination | 823 | 6 | Air | NaN | NaN | NaN | NaN | NaN | NaN | NaN | NaN | NaN | NaN | NaN | NaN | NaN | NaN | NaN | NaN | NaN | 978 | 2.19 | NaN | 7.41 | 3.26 | 0.26 | 308.15 | 0.26 | Wastes against wastes treatment: Industrial silica fume derived porous solid amine adsorbent for efficient and reversible ultralow-pressure CO2 adsorption
70 | MPS-TEPA-20 | S3 | HPS | DOS | CTAB | PEG | NaN | H2O | NH4OH | TEOS | NaN | 313 | 12 | NaN | NaN | H2O | NaN | NaN | 353 | 12 | Calcination | 823 | 6 | Air | NaN | NaN | NaN | NaN | NaN | NaN | NaN | NaN | NaN | NaN | NaN | NaN | NaN | NaN | NaN | NaN | NaN | 978 | 2.19 | NaN | 7.41 | 3.26 | 0.37 | 308.15 | 0.31 | Wastes against wastes treatment: Industrial silica fume derived porous solid amine adsorbent for efficient and reversible ultralow-pressure CO2 adsorption
71 | MPS-TEPA-20 | S3 | HPS | DOS | CTAB | PEG | NaN | H2O | NH4OH | TEOS | NaN | 313 | 12 | NaN | NaN | H2O | NaN | NaN | 353 | 12 | Calcination | 823 | 6 | Air | NaN | NaN | NaN | NaN | NaN | NaN | NaN | NaN | NaN | NaN | NaN | NaN | NaN | NaN | NaN | NaN | NaN | 978 | 2.19 | NaN | 7.41 | 3.26 | 0.45 | 308.15 | 0.36 | Wastes against wastes treatment: Industrial silica fume derived porous solid amine adsorbent for efficient and reversible ultralow-pressure CO2 adsorption
72 | MPS-TEPA-20 | S3 | HPS | DOS | CTAB | PEG | NaN | H2O | NH4OH | TEOS | NaN | 313 | 12 | NaN | NaN | H2O | NaN | NaN | 353 | 12 | Calcination | 823 | 6 | Air | NaN | NaN | NaN | NaN | NaN | NaN | NaN | NaN | NaN | NaN | NaN | NaN | NaN | NaN | NaN | NaN | NaN | 978 | 2.19 | NaN | 7.41 | 3.26 | 0.60 | 308.15 | 0.43 | Wastes against wastes treatment: Industrial silica fume derived porous solid amine adsorbent for efficient and reversible ultralow-pressure CO2 adsorption
73 | MPS-TEPA-20 | S3 | HPS | DOS | CTAB | PEG | NaN | H2O | NH4OH | TEOS | NaN | 313 | 12 | NaN | NaN | H2O | NaN | NaN | 353 | 12 | Calcination | 823 | 6 | Air | NaN | NaN | NaN | NaN | NaN | NaN | NaN | NaN | NaN | NaN | NaN | NaN | NaN | NaN | NaN | NaN | NaN | 978 | 2.19 | NaN | 7.41 | 3.26 | 0.70 | 308.15 | 0.47 | Wastes against wastes treatment: Industrial silica fume derived porous solid amine adsorbent for efficient and reversible ultralow-pressure CO2 adsorption
74 | MPS-TEPA-20 | S3 | HPS | DOS | CTAB | PEG | NaN | H2O | NH4OH | TEOS | NaN | 313 | 12 | NaN | NaN | H2O | NaN | NaN | 353 | 12 | Calcination | 823 | 6 | Air | NaN | NaN | NaN | NaN | NaN | NaN | NaN | NaN | NaN | NaN | NaN | NaN | NaN | NaN | NaN | NaN | NaN | 978 | 2.19 | NaN | 7.41 | 3.26 | 0.80 | 308.15 | 0.54 | Wastes against wastes treatment: Industrial silica fume derived porous solid amine adsorbent for efficient and reversible ultralow-pressure CO2 adsorption
75 | MPS-TEPA-20 | S3 | HPS | DOS | CTAB | PEG | NaN | H2O | NH4OH | TEOS | NaN | 313 | 12 | NaN | NaN | H2O | NaN | NaN | 353 | 12 | Calcination | 823 | 6 | Air | NaN | NaN | NaN | NaN | NaN | NaN | NaN | NaN | NaN | NaN | NaN | NaN | NaN | NaN | NaN | NaN | NaN | 978 | 2.19 | NaN | 7.41 | 3.26 | 0.90 | 308.15 | 0.60 | Wastes against wastes treatment: Industrial silica fume derived porous solid amine adsorbent for efficient and reversible ultralow-pressure CO2 adsorption
76 | MPS-TEPA-40 | S3 | HPS | DOS | CTAB | PEG | NaN | H2O | NH4OH | TEOS | NaN | 313 | 12 | NaN | NaN | H2O | NaN | NaN | 353 | 12 | Calcination | 823 | 6 | Air | NaN | NaN | NaN | NaN | NaN | NaN | NaN | NaN | NaN | NaN | NaN | NaN | NaN | NaN | NaN | NaN | NaN | 978 | 2.19 | NaN | 7.41 | 6.53 | 0.05 | 308.15 | 1.09 | Wastes against wastes treatment: Industrial silica fume derived porous solid amine adsorbent for efficient and reversible ultralow-pressure CO2 adsorption
77 | MPS-TEPA-40 | S3 | HPS | DOS | CTAB | PEG | NaN | H2O | NH4OH | TEOS | NaN | 313 | 12 | NaN | NaN | H2O | NaN | NaN | 353 | 12 | Calcination | 823 | 6 | Air | NaN | NaN | NaN | NaN | NaN | NaN | NaN | NaN | NaN | NaN | NaN | NaN | NaN | NaN | NaN | NaN | NaN | 978 | 2.19 | NaN | 7.41 | 6.53 | 0.16 | 308.15 | 1.12 | Wastes against wastes treatment: Industrial silica fume derived porous solid amine adsorbent for efficient and reversible ultralow-pressure CO2 adsorption
78 | MPS-TEPA-40 | S3 | HPS | DOS | CTAB | PEG | NaN | H2O | NH4OH | TEOS | NaN | 313 | 12 | NaN | NaN | H2O | NaN | NaN | 353 | 12 | Calcination | 823 | 6 | Air | NaN | NaN | NaN | NaN | NaN | NaN | NaN | NaN | NaN | NaN | NaN | NaN | NaN | NaN | NaN | NaN | NaN | 978 | 2.19 | NaN | 7.41 | 6.53 | 0.26 | 308.15 | 1.15 | Wastes against wastes treatment: Industrial silica fume derived porous solid amine adsorbent for efficient and reversible ultralow-pressure CO2 adsorption
79 | MPS-TEPA-40 | S3 | HPS | DOS | CTAB | PEG | NaN | H2O | NH4OH | TEOS | NaN | 313 | 12 | NaN | NaN | H2O | NaN | NaN | 353 | 12 | Calcination | 823 | 6 | Air | NaN | NaN | NaN | NaN | NaN | NaN | NaN | NaN | NaN | NaN | NaN | NaN | NaN | NaN | NaN | NaN | NaN | 978 | 2.19 | NaN | 7.41 | 6.53 | 0.37 | 308.15 | 1.18 | Wastes against wastes treatment: Industrial silica fume derived porous solid amine adsorbent for efficient and reversible ultralow-pressure CO2 adsorption
80 | MPS-TEPA-40 | S3 | HPS | DOS | CTAB | PEG | NaN | H2O | NH4OH | TEOS | NaN | 313 | 12 | NaN | NaN | H2O | NaN | NaN | 353 | 12 | Calcination | 823 | 6 | Air | NaN | NaN | NaN | NaN | NaN | NaN | NaN | NaN | NaN | NaN | NaN | NaN | NaN | NaN | NaN | NaN | NaN | 978 | 2.19 | NaN | 7.41 | 6.53 | 0.45 | 308.15 | 1.21 | Wastes against wastes treatment: Industrial silica fume derived porous solid amine adsorbent for efficient and reversible ultralow-pressure CO2 adsorption
81 | MPS-TEPA-40 | S3 | HPS | DOS | CTAB | PEG | NaN | H2O | NH4OH | TEOS | NaN | 313 | 12 | NaN | NaN | H2O | NaN | NaN | 353 | 12 | Calcination | 823 | 6 | Air | NaN | NaN | NaN | NaN | NaN | NaN | NaN | NaN | NaN | NaN | NaN | NaN | NaN | NaN | NaN | NaN | NaN | 978 | 2.19 | NaN | 7.41 | 6.53 | 0.60 | 308.15 | 1.24 | Wastes against wastes treatment: Industrial silica fume derived porous solid amine adsorbent for efficient and reversible ultralow-pressure CO2 adsorption
82 | MPS-TEPA-40 | S3 | HPS | DOS | CTAB | PEG | NaN | H2O | NH4OH | TEOS | NaN | 313 | 12 | NaN | NaN | H2O | NaN | NaN | 353 | 12 | Calcination | 823 | 6 | Air | NaN | NaN | NaN | NaN | NaN | NaN | NaN | NaN | NaN | NaN | NaN | NaN | NaN | NaN | NaN | NaN | NaN | 978 | 2.19 | NaN | 7.41 | 6.53 | 0.70 | 308.15 | 1.28 | Wastes against wastes treatment: Industrial silica fume derived porous solid amine adsorbent for efficient and reversible ultralow-pressure CO2 adsorption
83 | MPS-TEPA-40 | S3 | HPS | DOS | CTAB | PEG | NaN | H2O | NH4OH | TEOS | NaN | 313 | 12 | NaN | NaN | H2O | NaN | NaN | 353 | 12 | Calcination | 823 | 6 | Air | NaN | NaN | NaN | NaN | NaN | NaN | NaN | NaN | NaN | NaN | NaN | NaN | NaN | NaN | NaN | NaN | NaN | 978 | 2.19 | NaN | 7.41 | 6.53 | 0.80 | 308.15 | 1.30 | Wastes against wastes treatment: Industrial silica fume derived porous solid amine adsorbent for efficient and reversible ultralow-pressure CO2 adsorption
84 | MPS-TEPA-40 | S3 | HPS | DOS | CTAB | PEG | NaN | H2O | NH4OH | TEOS | NaN | 313 | 12 | NaN | NaN | H2O | NaN | NaN | 353 | 12 | Calcination | 823 | 6 | Air | NaN | NaN | NaN | NaN | NaN | NaN | NaN | NaN | NaN | NaN | NaN | NaN | NaN | NaN | NaN | NaN | NaN | 978 | 2.19 | NaN | 7.41 | 6.53 | 0.90 | 308.15 | 1.35 | Wastes against wastes treatment: Industrial silica fume derived porous solid amine adsorbent for efficient and reversible ultralow-pressure CO2 adsorption
85 | MPS-TEPA-30 | S3 | HPS | DOS | CTAB | PEG | NaN | H2O | NH4OH | TEOS | NaN | 313 | 12 | NaN | NaN | H2O | NaN | NaN | 353 | 12 | Calcination | 823 | 6 | Air | NaN | NaN | NaN | NaN | NaN | NaN | NaN | NaN | NaN | NaN | NaN | NaN | NaN | NaN | NaN | NaN | NaN | 978 | 2.19 | NaN | 7.41 | 4.90 | 0.05 | 308.15 | 1.32 | Wastes against wastes treatment: Industrial silica fume derived porous solid amine adsorbent for efficient and reversible ultralow-pressure CO2 adsorption
86 | MPS-TEPA-30 | S3 | HPS | DOS | CTAB | PEG | NaN | H2O | NH4OH | TEOS | NaN | 313 | 12 | NaN | NaN | H2O | NaN | NaN | 353 | 12 | Calcination | 823 | 6 | Air | NaN | NaN | NaN | NaN | NaN | NaN | NaN | NaN | NaN | NaN | NaN | NaN | NaN | NaN | NaN | NaN | NaN | 978 | 2.19 | NaN | 7.41 | 4.90 | 0.15 | 308.15 | 1.40 | Wastes against wastes treatment: Industrial silica fume derived porous solid amine adsorbent for efficient and reversible ultralow-pressure CO2 adsorption
87 | MPS-TEPA-30 | S3 | HPS | DOS | CTAB | PEG | NaN | H2O | NH4OH | TEOS | NaN | 313 | 12 | NaN | NaN | H2O | NaN | NaN | 353 | 12 | Calcination | 823 | 6 | Air | NaN | NaN | NaN | NaN | NaN | NaN | NaN | NaN | NaN | NaN | NaN | NaN | NaN | NaN | NaN | NaN | NaN | 978 | 2.19 | NaN | 7.41 | 4.90 | 0.26 | 308.15 | 1.43 | Wastes against wastes treatment: Industrial silica fume derived porous solid amine adsorbent for efficient and reversible ultralow-pressure CO2 adsorption
88 | MPS-TEPA-30 | S3 | HPS | DOS | CTAB | PEG | NaN | H2O | NH4OH | TEOS | NaN | 313 | 12 | NaN | NaN | H2O | NaN | NaN | 353 | 12 | Calcination | 823 | 6 | Air | NaN | NaN | NaN | NaN | NaN | NaN | NaN | NaN | NaN | NaN | NaN | NaN | NaN | NaN | NaN | NaN | NaN | 978 | 2.19 | NaN | 7.41 | 4.90 | 0.37 | 308.15 | 1.47 | Wastes against wastes treatment: Industrial silica fume derived porous solid amine adsorbent for efficient and reversible ultralow-pressure CO2 adsorption
89 | MPS-TEPA-30 | S3 | HPS | DOS | CTAB | PEG | NaN | H2O | NH4OH | TEOS | NaN | 313 | 12 | NaN | NaN | H2O | NaN | NaN | 353 | 12 | Calcination | 823 | 6 | Air | NaN | NaN | NaN | NaN | NaN | NaN | NaN | NaN | NaN | NaN | NaN | NaN | NaN | NaN | NaN | NaN | NaN | 978 | 2.19 | NaN | 7.41 | 4.90 | 0.45 | 308.15 | 1.50 | Wastes against wastes treatment: Industrial silica fume derived porous solid amine adsorbent for efficient and reversible ultralow-pressure CO2 adsorption
90 | MPS-TEPA-30 | S3 | HPS | DOS | CTAB | PEG | NaN | H2O | NH4OH | TEOS | NaN | 313 | 12 | NaN | NaN | H2O | NaN | NaN | 353 | 12 | Calcination | 823 | 6 | Air | NaN | NaN | NaN | NaN | NaN | NaN | NaN | NaN | NaN | NaN | NaN | NaN | NaN | NaN | NaN | NaN | NaN | 978 | 2.19 | NaN | 7.41 | 4.90 | 0.60 | 308.15 | 1.55 | Wastes against wastes treatment: Industrial silica fume derived porous solid amine adsorbent for efficient and reversible ultralow-pressure CO2 adsorption
91 | MPS-TEPA-30 | S3 | HPS | DOS | CTAB | PEG | NaN | H2O | NH4OH | TEOS | NaN | 313 | 12 | NaN | NaN | H2O | NaN | NaN | 353 | 12 | Calcination | 823 | 6 | Air | NaN | NaN | NaN | NaN | NaN | NaN | NaN | NaN | NaN | NaN | NaN | NaN | NaN | NaN | NaN | NaN | NaN | 978 | 2.19 | NaN | 7.41 | 4.90 | 0.70 | 308.15 | 1.59 | Wastes against wastes treatment: Industrial silica fume derived porous solid amine adsorbent for efficient and reversible ultralow-pressure CO2 adsorption
92 | MPS-TEPA-30 | S3 | HPS | DOS | CTAB | PEG | NaN | H2O | NH4OH | TEOS | NaN | 313 | 12 | NaN | NaN | H2O | NaN | NaN | 353 | 12 | Calcination | 823 | 6 | Air | NaN | NaN | NaN | NaN | NaN | NaN | NaN | NaN | NaN | NaN | NaN | NaN | NaN | NaN | NaN | NaN | NaN | 978 | 2.19 | NaN | 7.41 | 4.90 | 0.80 | 308.15 | 1.63 | Wastes against wastes treatment: Industrial silica fume derived porous solid amine adsorbent for efficient and reversible ultralow-pressure CO2 adsorption
93 | MPS-TEPA-30 | S3 | HPS | DOS | CTAB | PEG | NaN | H2O | NH4OH | TEOS | NaN | 313 | 12 | NaN | NaN | H2O | NaN | NaN | 353 | 12 | Calcination | 823 | 6 | Air | NaN | NaN | NaN | NaN | NaN | NaN | NaN | NaN | NaN | NaN | NaN | NaN | NaN | NaN | NaN | NaN | NaN | 978 | 2.19 | NaN | 7.41 | 4.90 | 0.90 | 308.15 | 1.67 | Wastes against wastes treatment: Industrial silica fume derived porous solid amine adsorbent for efficient and reversible ultralow-pressure CO2 adsorption
94 | MPS-TEPA-20 | S3 | HPS | DOS | CTAB | PEG | NaN | H2O | NH4OH | TEOS | NaN | 313 | 12 | NaN | NaN | H2O | NaN | NaN | 353 | 12 | Calcination | 823 | 6 | Air | NaN | NaN | NaN | NaN | NaN | NaN | NaN | NaN | NaN | NaN | NaN | NaN | NaN | NaN | NaN | NaN | NaN | 978 | 2.19 | NaN | 7.41 | 3.26 | 0.05099 | 338.15 | 0.11462 | Wastes against wastes treatment: Industrial silica fume derived porous solid amine adsorbent for efficient and reversible ultralow-pressure CO2 adsorption
95 | MPS-TEPA-20 | S3 | HPS | DOS | CTAB | PEG | NaN | H2O | NH4OH | TEOS | NaN | 313 | 12 | NaN | NaN | H2O | NaN | NaN | 353 | 12 | Calcination | 823 | 6 | Air | NaN | NaN | NaN | NaN | NaN | NaN | NaN | NaN | NaN | NaN | NaN | NaN | NaN | NaN | NaN | NaN | NaN | 978 | 2.19 | NaN | 7.41 | 3.26 | 0.1592 | 338.15 | 0.1737 | Wastes against wastes treatment: Industrial silica fume derived porous solid amine adsorbent for efficient and reversible ultralow-pressure CO2 adsorption
96 | MPS-TEPA-20 | S3 | HPS | DOS | CTAB | PEG | NaN | H2O | NH4OH | TEOS | NaN | 313 | 12 | NaN | NaN | H2O | NaN | NaN | 353 | 12 | Calcination | 823 | 6 | Air | NaN | NaN | NaN | NaN | NaN | NaN | NaN | NaN | NaN | NaN | NaN | NaN | NaN | NaN | NaN | NaN | NaN | 978 | 2.19 | NaN | 7.41 | 3.26 | 0.2635 | 338.15 | 0.22464 | Wastes against wastes treatment: Industrial silica fume derived porous solid amine adsorbent for efficient and reversible ultralow-pressure CO2 adsorption
97 | MPS-TEPA-20 | S3 | HPS | DOS | CTAB | PEG | NaN | H2O | NH4OH | TEOS | NaN | 313 | 12 | NaN | NaN | H2O | NaN | NaN | 353 | 12 | Calcination | 823 | 6 | Air | NaN | NaN | NaN | NaN | NaN | NaN | NaN | NaN | NaN | NaN | NaN | NaN | NaN | NaN | NaN | NaN | NaN | 978 | 2.19 | NaN | 7.41 | 3.26 | 0.36845 | 338.15 | 0.2715 | Wastes against wastes treatment: Industrial silica fume derived porous solid amine adsorbent for efficient and reversible ultralow-pressure CO2 adsorption
98 | MPS-TEPA-20 | S3 | HPS | DOS | CTAB | PEG | NaN | H2O | NH4OH | TEOS | NaN | 313 | 12 | NaN | NaN | H2O | NaN | NaN | 353 | 12 | Calcination | 823 | 6 | Air | NaN | NaN | NaN | NaN | NaN | NaN | NaN | NaN | NaN | NaN | NaN | NaN | NaN | NaN | NaN | NaN | NaN | 978 | 2.19 | NaN | 7.41 | 3.26 | 0.45254 | 338.15 | 0.31021 | Wastes against wastes treatment: Industrial silica fume derived porous solid amine adsorbent for efficient and reversible ultralow-pressure CO2 adsorption
99 | MPS-TEPA-20 | S3 | HPS | DOS | CTAB | PEG | NaN | H2O | NH4OH | TEOS | NaN | 313 | 12 | NaN | NaN | H2O | NaN | NaN | 353 | 12 | Calcination | 823 | 6 | Air | NaN | NaN | NaN | NaN | NaN | NaN | NaN | NaN | NaN | NaN | NaN | NaN | NaN | NaN | NaN | NaN | NaN | 978 | 2.19 | NaN | 7.41 | 3.26 | 0.60247 | 338.15 | 0.37133 | Wastes against wastes treatment: Industrial silica fume derived porous solid amine adsorbent for efficient and reversible ultralow-pressure CO2 adsorption
100 | MPS-TEPA-20 | S3 | HPS | DOS | CTAB | PEG | NaN | H2O | NH4OH | TEOS | NaN | 313 | 12 | NaN | NaN | H2O | NaN | NaN | 353 | 12 | Calcination | 823 | 6 | Air | NaN | NaN | NaN | NaN | NaN | NaN | NaN | NaN | NaN | NaN | NaN | NaN | NaN | NaN | NaN | NaN | NaN | 978 | 2.19 | NaN | 7.41 | 3.26 | 0.70416 | 338.15 | 0.42023 | Wastes against wastes treatment: Industrial silica fume derived porous solid amine adsorbent for efficient and reversible ultralow-pressure CO2 adsorption
101 | MPS-TEPA-20 | S3 | HPS | DOS | CTAB | PEG | NaN | H2O | NH4OH | TEOS | NaN | 313 | 12 | NaN | NaN | H2O | NaN | NaN | 353 | 12 | Calcination | 823 | 6 | Air | NaN | NaN | NaN | NaN | NaN | NaN | NaN | NaN | NaN | NaN | NaN | NaN | NaN | NaN | NaN | NaN | NaN | 978 | 2.19 | NaN | 7.41 | 3.26 | 0.80454 | 338.15 | 0.4671 | Wastes against wastes treatment: Industrial silica fume derived porous solid amine adsorbent for efficient and reversible ultralow-pressure CO2 adsorption
102 | MPS-TEPA-20 | S3 | HPS | DOS | CTAB | PEG | NaN | H2O | NH4OH | TEOS | NaN | 313 | 12 | NaN | NaN | H2O | NaN | NaN | 353 | 12 | Calcination | 823 | 6 | Air | NaN | NaN | NaN | NaN | NaN | NaN | NaN | NaN | NaN | NaN | NaN | NaN | NaN | NaN | NaN | NaN | NaN | 978 | 2.19 | NaN | 7.41 | 3.26 | 0.90558 | 338.15 | 0.52007 | Wastes against wastes treatment: Industrial silica fume derived porous solid amine adsorbent for efficient and reversible ultralow-pressure CO2 adsorption
103 | MPS-TEPA-40 | S3 | HPS | DOS | CTAB | PEG | NaN | H2O | NH4OH | TEOS | NaN | 313 | 12 | NaN | NaN | H2O | NaN | NaN | 353 | 12 | Calcination | 823 | 6 | Air | NaN | NaN | NaN | NaN | NaN | NaN | NaN | NaN | NaN | NaN | NaN | NaN | NaN | NaN | NaN | NaN | NaN | 978 | 2.19 | NaN | 7.41 | 6.53 | 0.05425 | 338.15 | 1.22095 | Wastes against wastes treatment: Industrial silica fume derived porous solid amine adsorbent for efficient and reversible ultralow-pressure CO2 adsorption
104 | MPS-TEPA-40 | S3 | HPS | DOS | CTAB | PEG | NaN | H2O | NH4OH | TEOS | NaN | 313 | 12 | NaN | NaN | H2O | NaN | NaN | 353 | 12 | Calcination | 823 | 6 | Air | NaN | NaN | NaN | NaN | NaN | NaN | NaN | NaN | NaN | NaN | NaN | NaN | NaN | NaN | NaN | NaN | NaN | 978 | 2.19 | NaN | 7.41 | 6.53 | 0.15855 | 338.15 | 1.28411 | Wastes against wastes treatment: Industrial silica fume derived porous solid amine adsorbent for efficient and reversible ultralow-pressure CO2 adsorption
105 | MPS-TEPA-40 | S3 | HPS | DOS | CTAB | PEG | NaN | H2O | NH4OH | TEOS | NaN | 313 | 12 | NaN | NaN | H2O | NaN | NaN | 353 | 12 | Calcination | 823 | 6 | Air | NaN | NaN | NaN | NaN | NaN | NaN | NaN | NaN | NaN | NaN | NaN | NaN | NaN | NaN | NaN | NaN | NaN | 978 | 2.19 | NaN | 7.41 | 6.53 | 0.26415 | 338.15 | 1.30856 | Wastes against wastes treatment: Industrial silica fume derived porous solid amine adsorbent for efficient and reversible ultralow-pressure CO2 adsorption
106 | MPS-TEPA-40 | S3 | HPS | DOS | CTAB | PEG | NaN | H2O | NH4OH | TEOS | NaN | 313 | 12 | NaN | NaN | H2O | NaN | NaN | 353 | 12 | Calcination | 823 | 6 | Air | NaN | NaN | NaN | NaN | NaN | NaN | NaN | NaN | NaN | NaN | NaN | NaN | NaN | NaN | NaN | NaN | NaN | 978 | 2.19 | NaN | 7.41 | 6.53 | 0.36714 | 338.15 | 1.32486 | Wastes against wastes treatment: Industrial silica fume derived porous solid amine adsorbent for efficient and reversible ultralow-pressure CO2 adsorption
107 | MPS-TEPA-40 | S3 | HPS | DOS | CTAB | PEG | NaN | H2O | NH4OH | TEOS | NaN | 313 | 12 | NaN | NaN | H2O | NaN | NaN | 353 | 12 | Calcination | 823 | 6 | Air | NaN | NaN | NaN | NaN | NaN | NaN | NaN | NaN | NaN | NaN | NaN | NaN | NaN | NaN | NaN | NaN | NaN | 978 | 2.19 | NaN | 7.41 | 6.53 | 0.45319 | 338.15 | 1.32282 | Wastes against wastes treatment: Industrial silica fume derived porous solid amine adsorbent for efficient and reversible ultralow-pressure CO2 adsorption
108 | MPS-TEPA-30 | S3 | HPS | DOS | CTAB | PEG | NaN | H2O | NH4OH | TEOS | NaN | 313 | 12 | NaN | NaN | H2O | NaN | NaN | 353 | 12 | Calcination | 823 | 6 | Air | NaN | NaN | NaN | NaN | NaN | NaN | NaN | NaN | NaN | NaN | NaN | NaN | NaN | NaN | NaN | NaN | NaN | 978 | 2.19 | NaN | 7.41 | 4.90 | 0.0536 | 338.15 | 1.31264 | Wastes against wastes treatment: Industrial silica fume derived porous solid amine adsorbent for efficient and reversible ultralow-pressure CO2 adsorption
109 | MPS-TEPA-30 | S3 | HPS | DOS | CTAB | PEG | NaN | H2O | NH4OH | TEOS | NaN | 313 | 12 | NaN | NaN | H2O | NaN | NaN | 353 | 12 | Calcination | 823 | 6 | Air | NaN | NaN | NaN | NaN | NaN | NaN | NaN | NaN | NaN | NaN | NaN | NaN | NaN | NaN | NaN | NaN | NaN | 978 | 2.19 | NaN | 7.41 | 4.90 | 0.14942 | 338.15 | 1.44711 | Wastes against wastes treatment: Industrial silica fume derived porous solid amine adsorbent for efficient and reversible ultralow-pressure CO2 adsorption
110 | MPS-TEPA-30 | S3 | HPS | DOS | CTAB | PEG | NaN | H2O | NH4OH | TEOS | NaN | 313 | 12 | NaN | NaN | H2O | NaN | NaN | 353 | 12 | Calcination | 823 | 6 | Air | NaN | NaN | NaN | NaN | NaN | NaN | NaN | NaN | NaN | NaN | NaN | NaN | NaN | NaN | NaN | NaN | NaN | 978 | 2.19 | NaN | 7.41 | 4.90 | 0.2648 | 338.15 | 1.50416 | Wastes against wastes treatment: Industrial silica fume derived porous solid amine adsorbent for efficient and reversible ultralow-pressure CO2 adsorption
111 | MPS-TEPA-30 | S3 | HPS | DOS | CTAB | PEG | NaN | H2O | NH4OH | TEOS | NaN | 313 | 12 | NaN | NaN | H2O | NaN | NaN | 353 | 12 | Calcination | 823 | 6 | Air | NaN | NaN | NaN | NaN | NaN | NaN | NaN | NaN | NaN | NaN | NaN | NaN | NaN | NaN | NaN | NaN | NaN | 978 | 2.19 | NaN | 7.41 | 4.90 | 0.36714 | 338.15 | 1.53064 | Wastes against wastes treatment: Industrial silica fume derived porous solid amine adsorbent for efficient and reversible ultralow-pressure CO2 adsorption
112 | MPS-TEPA-30 | S3 | HPS | DOS | CTAB | PEG | NaN | H2O | NH4OH | TEOS | NaN | 313 | 12 | NaN | NaN | H2O | NaN | NaN | 353 | 12 | Calcination | 823 | 6 | Air | NaN | NaN | NaN | NaN | NaN | NaN | NaN | NaN | NaN | NaN | NaN | NaN | NaN | NaN | NaN | NaN | NaN | 978 | 2.19 | NaN | 7.41 | 4.90 | 0.45189 | 338.15 | 1.55102 | Wastes against wastes treatment: Industrial silica fume derived porous solid amine adsorbent for efficient and reversible ultralow-pressure CO2 adsorption
113 | MPS-TEPA-30 | S3 | HPS | DOS | CTAB | PEG | NaN | H2O | NH4OH | TEOS | NaN | 313 | 12 | NaN | NaN | H2O | NaN | NaN | 353 | 12 | Calcination | 823 | 6 | Air | NaN | NaN | NaN | NaN | NaN | NaN | NaN | NaN | NaN | NaN | NaN | NaN | NaN | NaN | NaN | NaN | NaN | 978 | 2.19 | NaN | 7.41 | 4.90 | 0.60247 | 338.15 | 1.55306 | Wastes against wastes treatment: Industrial silica fume derived porous solid amine adsorbent for efficient and reversible ultralow-pressure CO2 adsorption
114 | MPS-TEPA-30 | S3 | HPS | DOS | CTAB | PEG | NaN | H2O | NH4OH | TEOS | NaN | 313 | 12 | NaN | NaN | H2O | NaN | NaN | 353 | 12 | Calcination | 823 | 6 | Air | NaN | NaN | NaN | NaN | NaN | NaN | NaN | NaN | NaN | NaN | NaN | NaN | NaN | NaN | NaN | NaN | NaN | 978 | 2.19 | NaN | 7.41 | 4.90 | 0.70285 | 338.15 | 1.54898 | Wastes against wastes treatment: Industrial silica fume derived porous solid amine adsorbent for efficient and reversible ultralow-pressure CO2 adsorption
115 | MPS-TEPA-30 | S3 | HPS | DOS | CTAB | PEG | NaN | H2O | NH4OH | TEOS | NaN | 313 | 12 | NaN | NaN | H2O | NaN | NaN | 353 | 12 | Calcination | 823 | 6 | Air | NaN | NaN | NaN | NaN | NaN | NaN | NaN | NaN | NaN | NaN | NaN | NaN | NaN | NaN | NaN | NaN | NaN | 978 | 2.19 | NaN | 7.41 | 4.90 | 0.80324 | 338.15 | 1.54287 | Wastes against wastes treatment: Industrial silica fume derived porous solid amine adsorbent for efficient and reversible ultralow-pressure CO2 adsorption
117 | MCM41-TEPA-30 | S5 | MMSN | DOS | CTAC | NaN | NaN | H2O | TEA | TEOS | NaN | 368 | 3 | NaN | NaN | H2O | NaN | NaN | NaN | NaN | Calcination | 673 | 10 | NaN | NaN | NaN | NaN | NaN | NaN | NaN | NaN | NaN | NaN | NaN | NaN | NaN | NaN | NaN | NaN | NaN | NaN | 981 | 1.90 | 1.12 | 3.3 | 7.92 | 1 | 323.15 | 1.049 | Wastes against wastes treatment: Industrial silica fume derived porous solid amine adsorbent for efficient and reversible ultralow-pressure CO2 adsorption
119 | MCM41-TEPA-30 | S5 | MMSN | DOS | CTAC | NaN | NaN | H2O | TEA | TEOS | NaN | 368 | 3 | NaN | NaN | H2O | NaN | NaN | NaN | NaN | Calcination | 673 | 10 | NaN | NaN | NaN | NaN | NaN | NaN | NaN | NaN | NaN | NaN | NaN | NaN | NaN | NaN | NaN | NaN | NaN | NaN | 981 | 1.90 | 1.12 | 3.3 | 7.92 | 1 | 298.15 | 0.459 | Wastes against wastes treatment: Industrial silica fume derived porous solid amine adsorbent for efficient and reversible ultralow-pressure CO2 adsorption
134 | SBA-413-50T | S15 | SBA-413 | SBA-15 | P123 | NaN | NaN | H2O | HCl | TEOS | NaN | 313 | 24 | 413 | 72 | NaN | NaN | NaN | NaN | NaN | Calcination | 823 | 6 | NaN | NaN | NaN | NaN | NaN | NaN | NaN | NaN | NaN | NaN | NaN | NaN | NaN | NaN | NaN | NaN | NaN | NaN | 339 | 1.213 | 1.186 | 14.3 | 12.28 | 1 | 298.15 | 1.29 | Insights into CO2 adsorption in amino-functionalized SBA-15 synthesized at different aging temperature
137 | S1-TEPA-30 | S16 | S1 | SBA-15 | P123 | NaN | NaN | H2O | HCl | TEOS | NaN | 313 | 24 | 383 | 48 | NaN | NaN | NaN | NaN | NaN | Calcination | 823 | 24 | NaN | NaN | NaN | NaN | NaN | NaN | NaN | NaN | NaN | NaN | NaN | NaN | NaN | NaN | NaN | NaN | NaN | NaN | 566 | 0.83 | NaN | 6.58 | 7.92 | 1 | 303.15 | 0.83 | Surface Bespoke Mesoporous Silica for Carbon Dioxide Adsorption
138 | S1-TEPA-50 | S16 | S1 | SBA-15 | P123 | NaN | NaN | H2O | HCl | TEOS | NaN | 313 | 24 | 383 | 48 | NaN | NaN | NaN | NaN | NaN | Calcination | 823 | 24 | NaN | NaN | NaN | NaN | NaN | NaN | NaN | NaN | NaN | NaN | NaN | NaN | NaN | NaN | NaN | NaN | NaN | NaN | 566 | 0.83 | NaN | 6.58 | 13.21 | 1 | 303.15 | 1.30 | Surface Bespoke Mesoporous Silica for Carbon Dioxide Adsorption
139 | S1-TEPA-70 | S16 | S1 | SBA-15 | P123 | NaN | NaN | H2O | HCl | TEOS | NaN | 313 | 24 | 383 | 48 | NaN | NaN | NaN | NaN | NaN | Calcination | 823 | 24 | NaN | NaN | NaN | NaN | NaN | NaN | NaN | NaN | NaN | NaN | NaN | NaN | NaN | NaN | NaN | NaN | NaN | NaN | 566 | 0.83 | NaN | 6.58 | 18.49 | 1 | 303.15 | 1.51 | Surface Bespoke Mesoporous Silica for Carbon Dioxide Adsorption
140 | S1-TEPA-30 | S16 | S1 | SBA-15 | P123 | NaN | NaN | H2O | HCl | TEOS | NaN | 313 | 24 | 383 | 48 | NaN | NaN | NaN | NaN | NaN | Calcination | 823 | 24 | NaN | NaN | NaN | NaN | NaN | NaN | NaN | NaN | NaN | NaN | NaN | NaN | NaN | NaN | NaN | NaN | NaN | NaN | 566 | 0.83 | NaN | 6.58 | 7.92 | 1 | 328.15 | 0.62 | Surface Bespoke Mesoporous Silica for Carbon Dioxide Adsorption
141 | S1-TEPA-50 | S16 | S1 | SBA-15 | P123 | NaN | NaN | H2O | HCl | TEOS | NaN | 313 | 24 | 383 | 48 | NaN | NaN | NaN | NaN | NaN | Calcination | 823 | 24 | NaN | NaN | NaN | NaN | NaN | NaN | NaN | NaN | NaN | NaN | NaN | NaN | NaN | NaN | NaN | NaN | NaN | NaN | 566 | 0.83 | NaN | 6.58 | 13.21 | 1 | 328.15 | 1.21 | Surface Bespoke Mesoporous Silica for Carbon Dioxide Adsorption
142 | S1-TEPA-70 | S16 | S1 | SBA-15 | P123 | NaN | NaN | H2O | HCl | TEOS | NaN | 313 | 24 | 383 | 48 | NaN | NaN | NaN | NaN | NaN | Calcination | 823 | 24 | NaN | NaN | NaN | NaN | NaN | NaN | NaN | NaN | NaN | NaN | NaN | NaN | NaN | NaN | NaN | NaN | NaN | NaN | 566 | 0.83 | NaN | 6.58 | 18.49 | 1 | 328.15 | 1.58 | Surface Bespoke Mesoporous Silica for Carbon Dioxide Adsorption
143 | S1-TEPA-30 | S16 | S1 | SBA-15 | P123 | NaN | NaN | H2O | HCl | TEOS | NaN | 313 | 24 | 383 | 48 | NaN | NaN | NaN | NaN | NaN | Calcination | 823 | 24 | NaN | NaN | NaN | NaN | NaN | NaN | NaN | NaN | NaN | NaN | NaN | NaN | NaN | NaN | NaN | NaN | NaN | NaN | 566 | 0.83 | NaN | 6.58 | 7.92 | 1 | 348.15 | 0.43 | Surface Bespoke Mesoporous Silica for Carbon Dioxide Adsorption
144 | S1-TEPA-50 | S16 | S1 | SBA-15 | P123 | NaN | NaN | H2O | HCl | TEOS | NaN | 313 | 24 | 383 | 48 | NaN | NaN | NaN | NaN | NaN | Calcination | 823 | 24 | NaN | NaN | NaN | NaN | NaN | NaN | NaN | NaN | NaN | NaN | NaN | NaN | NaN | NaN | NaN | NaN | NaN | NaN | 566 | 0.83 | NaN | 6.58 | 13.21 | 1 | 348.15 | 1.03 | Surface Bespoke Mesoporous Silica for Carbon Dioxide Adsorption
145 | S1-TEPA-70 | S16 | S1 | SBA-15 | P123 | NaN | NaN | H2O | HCl | TEOS | NaN | 313 | 24 | 383 | 48 | NaN | NaN | NaN | NaN | NaN | Calcination | 823 | 24 | NaN | NaN | NaN | NaN | NaN | NaN | NaN | NaN | NaN | NaN | NaN | NaN | NaN | NaN | NaN | NaN | NaN | NaN | 566 | 0.83 | NaN | 6.58 | 18.49 | 1 | 348.15 | 1.70 | Surface Bespoke Mesoporous Silica for Carbon Dioxide Adsorption
146 | S1-TEPA-30 | S16 | S1 | SBA-15 | P123 | NaN | NaN | H2O | HCl | TEOS | NaN | 313 | 24 | 383 | 48 | NaN | NaN | NaN | NaN | NaN | Calcination | 823 | 24 | NaN | NaN | NaN | NaN | NaN | NaN | NaN | NaN | NaN | NaN | NaN | NaN | NaN | NaN | NaN | NaN | NaN | NaN | 566 | 0.83 | NaN | 6.58 | 7.92 | 0.15 | 303.15 | 0.56 | Surface Bespoke Mesoporous Silica for Carbon Dioxide Adsorption
147 | S1-TEPA-50 | S16 | S1 | SBA-15 | P123 | NaN | NaN | H2O | HCl | TEOS | NaN | 313 | 24 | 383 | 48 | NaN | NaN | NaN | NaN | NaN | Calcination | 823 | 24 | NaN | NaN | NaN | NaN | NaN | NaN | NaN | NaN | NaN | NaN | NaN | NaN | NaN | NaN | NaN | NaN | NaN | NaN | 566 | 0.83 | NaN | 6.58 | 7.92 | 0.15 | 303.15 | 1.52 | Surface Bespoke Mesoporous Silica for Carbon Dioxide Adsorption
148 | S1-TEPA-70 | S16 | S1 | SBA-15 | P123 | NaN | NaN | H2O | HCl | TEOS | NaN | 313 | 24 | 383 | 48 | NaN | NaN | NaN | NaN | NaN | Calcination | 823 | 24 | NaN | NaN | NaN | NaN | NaN | NaN | NaN | NaN | NaN | NaN | NaN | NaN | NaN | NaN | NaN | NaN | NaN | NaN | 566 | 0.83 | NaN | 6.58 | 18.49 | 0.15 | 303.15 | 1.98 | Surface Bespoke Mesoporous Silica for Carbon Dioxide Adsorption
149 | S1-TEPA-30 | S16 | S1 | SBA-15 | P123 | NaN | NaN | H2O | HCl | TEOS | NaN | 313 | 24 | 383 | 48 | NaN | NaN | NaN | NaN | NaN | Calcination | 823 | 24 | NaN | NaN | NaN | NaN | NaN | NaN | NaN | NaN | NaN | NaN | NaN | NaN | NaN | NaN | NaN | NaN | NaN | NaN | 566 | 0.83 | NaN | 6.58 | 7.92 | 0.15 | 328.15 | 0.42 | Surface Bespoke Mesoporous Silica for Carbon Dioxide Adsorption
150 | S1-TEPA-50 | S16 | S1 | SBA-15 | P123 | NaN | NaN | H2O | HCl | TEOS | NaN | 313 | 24 | 383 | 48 | NaN | NaN | NaN | NaN | NaN | Calcination | 823 | 24 | NaN | NaN | NaN | NaN | NaN | NaN | NaN | NaN | NaN | NaN | NaN | NaN | NaN | NaN | NaN | NaN | NaN | NaN | 566 | 0.83 | NaN | 6.58 | 13.21 | 0.15 | 328.15 | 1.43 | Surface Bespoke Mesoporous Silica for Carbon Dioxide Adsorption
151 | S1-TEPA-70 | S16 | S1 | SBA-15 | P123 | NaN | NaN | H2O | HCl | TEOS | NaN | 313 | 24 | 383 | 48 | NaN | NaN | NaN | NaN | NaN | Calcination | 823 | 24 | NaN | NaN | NaN | NaN | NaN | NaN | NaN | NaN | NaN | NaN | NaN | NaN | NaN | NaN | NaN | NaN | NaN | NaN | 566 | 0.83 | NaN | 6.58 | 18.49 | 0.15 | 328.15 | 1.98 | Surface Bespoke Mesoporous Silica for Carbon Dioxide Adsorption
152 | S1-TEPA-30 | S16 | S1 | SBA-15 | P123 | NaN | NaN | H2O | HCl | TEOS | NaN | 313 | 24 | 383 | 48 | NaN | NaN | NaN | NaN | NaN | Calcination | 823 | 24 | NaN | NaN | NaN | NaN | NaN | NaN | NaN | NaN | NaN | NaN | NaN | NaN | NaN | NaN | NaN | NaN | NaN | NaN | 566 | 0.83 | NaN | 6.58 | 7.92 | 0.15 | 348.15 | 0.27 | Surface Bespoke Mesoporous Silica for Carbon Dioxide Adsorption
153 | S1-TEPA-50 | S16 | S1 | SBA-15 | P123 | NaN | NaN | H2O | HCl | TEOS | NaN | 313 | 24 | 383 | 48 | NaN | NaN | NaN | NaN | NaN | Calcination | 823 | 24 | NaN | NaN | NaN | NaN | NaN | NaN | NaN | NaN | NaN | NaN | NaN | NaN | NaN | NaN | NaN | NaN | NaN | NaN | 566 | 0.83 | NaN | 6.58 | 13.21 | 0.15 | 348.15 | 1.30 | Surface Bespoke Mesoporous Silica for Carbon Dioxide Adsorption
154 | S1-TEPA-70 | S16 | S1 | SBA-15 | P123 | NaN | NaN | H2O | HCl | TEOS | NaN | 313 | 24 | 383 | 48 | NaN | NaN | NaN | NaN | NaN | Calcination | 823 | 24 | NaN | NaN | NaN | NaN | NaN | NaN | NaN | NaN | NaN | NaN | NaN | NaN | NaN | NaN | NaN | NaN | NaN | NaN | 566 | 0.83 | NaN | 6.58 | 18.49 | 0.15 | 348.15 | 2.30 | Surface Bespoke Mesoporous Silica for Carbon Dioxide Adsorption
173 | SBA-TEPA | S18 | SBA-15 | SBA-15 | P123 | NaN | NaN | H2O | HCl | TEOS | NaN | 313 | 24 | 383 | 24 | NaN | NaN | NaN | NaN | NaN | Calcination | 823 | 5 | NaN | NaN | NaN | NaN | NaN | NaN | NaN | NaN | NaN | NaN | NaN | NaN | NaN | NaN | NaN | NaN | NaN | NaN | 720 | 1.02 | NaN | 8.9 | 6.3 | 1 | 318.15 | 1.32 | New developments on carbon dioxide capture using amine-impregnated silicas
174 | SBA-AP–TEPA | S19 | SBA-AP | SBA-15 | P123 | NaN | NaN | H2O | HCl | TEOS | NaN | 313 | 24 | 383 | 24 | NaN | NaN | NaN | NaN | NaN | Calcination | 823 | 5 | NaN | NaN | NaN | NaN | Grafting | APTMS | NaN | NaN | NaN | NaN | NaN | NaN | NaN | NaN | NaN | NaN | NaN | NaN | 248 | 0.44 | NaN | 6.8 | 7.5 | 1 | 318.15 | 2.36 | New developments on carbon dioxide capture using amine-impregnated silicas
175 | KIT-6-10 | S20 | KIT-6 | KIT-6 | P123 | BuOH | NaN | H2O | HCl | TEOS | NaN | 313 | 24 | 373 | 24 | NaN | NaN | NaN | NaN | NaN | Calcination | 823 | NaN | Air | NaN | NaN | NaN | NaN | NaN | NaN | NaN | NaN | NaN | NaN | NaN | NaN | NaN | NaN | NaN | NaN | NaN | 943 | 1.0 | NaN | 6.0 | 2.64 | 0.1 | 333.15 | 1.6 | Dynamic performance of CO2 adsorption with tetraethylenepentamine-loaded KIT-6
176 | KIT-6-30 | S20 | KIT-6 | KIT-6 | P123 | BuOH | NaN | H2O | HCl | TEOS | NaN | 313 | 24 | 373 | 24 | NaN | NaN | NaN | NaN | NaN | Calcination | 823 | NaN | Air | NaN | NaN | NaN | NaN | NaN | NaN | NaN | NaN | NaN | NaN | NaN | NaN | NaN | NaN | NaN | NaN | NaN | 943 | 1.0 | NaN | 6.0 | 7.92 | 0.1 | 333.15 | 2.2 | Dynamic performance of CO2 adsorption with tetraethylenepentamine-loaded KIT-6
177 | KIT-6-50 | S20 | KIT-6 | KIT-6 | P123 | BuOH | NaN | H2O | HCl | TEOS | NaN | 313 | 24 | 373 | 24 | NaN | NaN | NaN | NaN | NaN | Calcination | 823 | NaN | Air | NaN | NaN | NaN | NaN | NaN | NaN | NaN | NaN | NaN | NaN | NaN | NaN | NaN | NaN | NaN | NaN | NaN | 943 | 1.0 | NaN | 6.0 | 13.21 | 0.1 | 333.15 | 3.1 | Dynamic performance of CO2 adsorption with tetraethylenepentamine-loaded KIT-6
178 | KIT-6-60 | S20 | KIT-6 | KIT-6 | P123 | BuOH | NaN | H2O | HCl | TEOS | NaN | 313 | 24 | 373 | 24 | NaN | NaN | NaN | NaN | NaN | Calcination | 823 | NaN | Air | NaN | NaN | NaN | NaN | NaN | NaN | NaN | NaN | NaN | NaN | NaN | NaN | NaN | NaN | NaN | NaN | NaN | 943 | 1.0 | NaN | 6.0 | 15.85 | 0.1 | 333.15 | 3.2 | Dynamic performance of CO2 adsorption with tetraethylenepentamine-loaded KIT-6
179 | TEPA(20)/MSU-2 | S21 | MSU-2 | MSU | Triton X-100 | NaF | NaN | H2O | HCl | TEOS | 2 | 328 | 48 | NaN | 10 | H2O | NaN | NaN | 373 | 4 | Calcination | 893 | 6 | NaN | NaN | NaN | NaN | NaN | NaN | NaN | NaN | NaN | NaN | NaN | NaN | NaN | NaN | NaN | NaN | NaN | NaN | 1223 | 0.87 | NaN | NaN | 7.62 | 0.5 | 313.15 | 1.61 | Synthesis, Characterization and Gas Adsorption of Unfunctionalized and TEPA-Functionalized MSU-2
180 | TEPA(30)/MSU-2 | S21 | MSU-2 | MSU | Triton X-100 | NaF | NaN | H2O | HCl | TEOS | 2 | 328 | 48 | NaN | 10 | H2O | NaN | NaN | 373 | 4 | Calcination | 893 | 6 | NaN | NaN | NaN | NaN | NaN | NaN | NaN | NaN | NaN | NaN | NaN | NaN | NaN | NaN | NaN | NaN | NaN | NaN | 1223 | 0.87 | NaN | NaN | 8.97 | 0.5 | 313.15 | 2.31 | Synthesis, Characterization and Gas Adsorption of Unfunctionalized and TEPA-Functionalized MSU-2
181 | TEPA(40)/MSU-2 | S21 | MSU-2 | MSU | Triton X-100 | NaF | NaN | H2O | HCl | TEOS | 2 | 328 | 48 | NaN | 10 | H2O | NaN | NaN | 373 | 4 | Calcination | 893 | 6 | NaN | NaN | NaN | NaN | NaN | NaN | NaN | NaN | NaN | NaN | NaN | NaN | NaN | NaN | NaN | NaN | NaN | NaN | 1223 | 0.87 | NaN | NaN | 11.91 | 0.5 | 313.15 | 3.37 | Synthesis, Characterization and Gas Adsorption of Unfunctionalized and TEPA-Functionalized MSU-2
182 | TEPA(50)/MSU-2 | S21 | MSU-2 | MSU | Triton X-100 | NaF | NaN | H2O | HCl | TEOS | 2 | 328 | 48 | NaN | 10 | H2O | NaN | NaN | 373 | 4 | Calcination | 893 | 6 | NaN | NaN | NaN | NaN | NaN | NaN | NaN | NaN | NaN | NaN | NaN | NaN | NaN | NaN | NaN | NaN | NaN | NaN | 1223 | 0.87 | NaN | NaN | 15.80 | 0.5 | 313.15 | 2.61 | Synthesis, Characterization and Gas Adsorption of Unfunctionalized and TEPA-Functionalized MSU-2
183 | TEPA(60)/MSU-2 | S21 | MSU-2 | MSU | Triton X-100 | NaF | NaN | H2O | HCl | TEOS | 2 | 328 | 48 | NaN | 10 | H2O | NaN | NaN | 373 | 4 | Calcination | 893 | 6 | NaN | NaN | NaN | NaN | NaN | NaN | NaN | NaN | NaN | NaN | NaN | NaN | NaN | NaN | NaN | NaN | NaN | NaN | 1223 | 0.87 | NaN | NaN | 19.46 | 0.5 | 313.15 | 1.25 | Synthesis, Characterization and Gas Adsorption of Unfunctionalized and TEPA-Functionalized MSU-2
184 | MCF-1.54-60 | S22 | MCF-1.54 | DOS | P123 | TMB | NaN | NaN | HCl | TEOS | NaN | 313 | 24 | NaN | NaN | NaN | NaN | NaN | NaN | NaN | Calcination | 823 | 5 | NaN | NaN | NaN | NaN | NaN | NaN | NaN | NaN | NaN | NaN | NaN | NaN | NaN | NaN | NaN | NaN | NaN | NaN | 844 | 1.54 | NaN | 9.1 | 15.85 | 0.1 | 348.15 | 3.46 | Tetraethylenepentamine-Modified Siliceous Mesocellular Foam (MCF) for CO2 Capture
185 | MCF-1.54-70 | S22 | MCF-1.54 | DOS | P123 | TMB | NaN | NaN | HCl | TEOS | NaN | 313 | 24 | NaN | NaN | NaN | NaN | NaN | NaN | NaN | Calcination | 823 | 5 | NaN | NaN | NaN | NaN | NaN | NaN | NaN | NaN | NaN | NaN | NaN | NaN | NaN | NaN | NaN | NaN | NaN | NaN | 844 | 1.54 | NaN | 9.1 | 18.49 | 0.1 | 348.15 | 3.20 | Tetraethylenepentamine-Modified Siliceous Mesocellular Foam (MCF) for CO2 Capture
186 | MCF-1.82-60 | S23 | MCF-1.82 | DOS | P123 | TMB | NaN | NaN | HCl | TEOS | NaN | 313 | 24 | NaN | NaN | NaN | NaN | NaN | NaN | NaN | Calcination | 823 | 5 | NaN | NaN | NaN | NaN | NaN | NaN | NaN | NaN | NaN | NaN | NaN | NaN | NaN | NaN | NaN | NaN | NaN | NaN | 788 | 1.82 | NaN | 11.4 | 15.85 | 0.1 | 348.15 | 3.63 | Tetraethylenepentamine-Modified Siliceous Mesocellular Foam (MCF) for CO2 Capture
187 | MCF-1.82-70 | S23 | MCF-1.82 | DOS | P123 | TMB | NaN | NaN | HCl | TEOS | NaN | 313 | 24 | NaN | NaN | NaN | NaN | NaN | NaN | NaN | Calcination | 823 | 5 | NaN | NaN | NaN | NaN | NaN | NaN | NaN | NaN | NaN | NaN | NaN | NaN | NaN | NaN | NaN | NaN | NaN | NaN | 788 | 1.82 | NaN | 11.4 | 18.49 | 0.1 | 348.15 | 3.30 | Tetraethylenepentamine-Modified Siliceous Mesocellular Foam (MCF) for CO2 Capture
188 | MCF-2.04-60 | S24 | MCF-2.04 | DOS | P123 | TMB | NaN | NaN | HCl | TEOS | NaN | 313 | 24 | NaN | NaN | NaN | NaN | NaN | NaN | NaN | Calcination | 823 | 5 | NaN | NaN | NaN | NaN | NaN | NaN | NaN | NaN | NaN | NaN | NaN | NaN | NaN | NaN | NaN | NaN | NaN | NaN | 658 | 2.04 | NaN | 12.6 | 15.85 | 0.1 | 348.15 | 3.98 | Tetraethylenepentamine-Modified Siliceous Mesocellular Foam (MCF) for CO2 Capture
189 | MCF-2.04-70 | S24 | MCF-2.04 | DOS | P123 | TMB | NaN | NaN | HCl | TEOS | NaN | 313 | 24 | NaN | NaN | NaN | NaN | NaN | NaN | NaN | Calcination | 823 | 5 | NaN | NaN | NaN | NaN | NaN | NaN | NaN | NaN | NaN | NaN | NaN | NaN | NaN | NaN | NaN | NaN | NaN | NaN | 658 | 2.04 | NaN | 12.6 | 18.49 | 0.1 | 348.15 | 4.34 | Tetraethylenepentamine-Modified Siliceous Mesocellular Foam (MCF) for CO2 Capture
190 | MCF-2.04-80 | S24 | MCF-2.04 | DOS | P123 | TMB | NaN | NaN | HCl | TEOS | NaN | 313 | 24 | NaN | NaN | NaN | NaN | NaN | NaN | NaN | Calcination | 823 | 5 | NaN | NaN | NaN | NaN | NaN | NaN | NaN | NaN | NaN | NaN | NaN | NaN | NaN | NaN | NaN | NaN | NaN | NaN | 658 | 2.04 | NaN | 12.6 | 21.13 | 0.1 | 348.15 | 3.64 | Tetraethylenepentamine-Modified Siliceous Mesocellular Foam (MCF) for CO2 Capture
191 | HMS-50T | S25 | HMS | DOS | C12H27N | NH4F | TIPB | EtOH | NaN | TEOS | NaN | NaN | 24 | NaN | NaN | NaN | NaN | NaN | NaN | NaN | Calcination | 823 | 6 | Air | NaN | NaN | NaN | NaN | NaN | NaN | NaN | NaN | NaN | NaN | NaN | NaN | NaN | NaN | NaN | NaN | NaN | 1119 | 0.94 | 0.33 | 3.6 | 12.45 | 1 | 297.15 | 1.28 | Functionalization of hollow silica microspheres by impregnation or grafted of amine groups for the CO2 capture
192 | HMS-F-50T | S26 | HMS-F | DOS | C12H27N | NH4F | TIPB | EtOH | NaN | TEOS | NaN | NaN | 24 | NaN | NaN | NaN | NaN | NaN | NaN | NaN | Calcination | 823 | 6 | Air | NaN | NaN | NaN | NaN | NaN | NaN | NaN | NaN | NaN | NaN | NaN | NaN | NaN | NaN | NaN | NaN | NaN | 636 | 0.42 | 0.22 | 4.1 | 9.22 | 1 | 297.15 | 0.96 | Functionalization of hollow silica microspheres by impregnation or grafted of amine groups for the CO2 capture
193 | HMS-TiPB-50T | S27 | HMS-TiPB | DOS | C12H27N | NH4F | TIPB | EtOH | NaN | TEOS | NaN | NaN | 24 | NaN | NaN | NaN | NaN | NaN | NaN | NaN | Calcination | 823 | 6 | Air | NaN | NaN | NaN | NaN | NaN | NaN | NaN | NaN | NaN | NaN | NaN | NaN | NaN | NaN | NaN | NaN | NaN | 1227 | 1.63 | 1.38 | 5.3 | 12.72 | 1 | 297.15 | 2.17 | Functionalization of hollow silica microspheres by impregnation or grafted of amine groups for the CO2 capture
194 | HMS-F-TiPB-50T | S28 | HMS-F-TiPB | DOS | C12H27N | NH4F | TIPB | EtOH | NaN | TEOS | NaN | NaN | 24 | NaN | NaN | NaN | NaN | NaN | NaN | NaN | Calcination | 823 | 6 | Air | NaN | NaN | NaN | NaN | NaN | NaN | NaN | NaN | NaN | NaN | NaN | NaN | NaN | NaN | NaN | NaN | NaN | 1005 | 1.43 | 1.21 | 5.1 | 14.72 | 1 | 297.15 | 3.41 | Functionalization of hollow silica microspheres by impregnation or grafted of amine groups for the CO2 capture
195 | HPS-TEPA-40% | S29 | HPS | DOS | CTAB | PEG | NaN | H2O | NH4OH | TEOS | NaN | 313 | 12 | NaN | NaN | H2O | NaN | NaN | 353 | 12 | Calcination | 823 | 6 | Air | NaN | NaN | NaN | NaN | NaN | NaN | NaN | NaN | NaN | NaN | NaN | NaN | NaN | NaN | NaN | NaN | NaN | 978 | 2.19 | NaN | 7.41 | 12.12 | 0.15 | 348.15 | 3.25 | Development of amine-functionalized hierarchically porous silica for CO2 capture
196 | HPS-TEPA-50% | S29 | HPS | DOS | CTAB | PEG | NaN | H2O | NH4OH | TEOS | NaN | 313 | 12 | NaN | NaN | H2O | NaN | NaN | 353 | 12 | Calcination | 823 | 6 | Air | NaN | NaN | NaN | NaN | NaN | NaN | NaN | NaN | NaN | NaN | NaN | NaN | NaN | NaN | NaN | NaN | NaN | 978 | 2.19 | NaN | 7.41 | 15.59 | 0.15 | 348.15 | 4.3 | Development of amine-functionalized hierarchically porous silica for CO2 capture
197 | HPS-TEPA-60% | S29 | HPS | DOS | CTAB | PEG | NaN | H2O | NH4OH | TEOS | NaN | 313 | 12 | NaN | NaN | H2O | NaN | NaN | 353 | 12 | Calcination | 823 | 6 | Air | NaN | NaN | NaN | NaN | NaN | NaN | NaN | NaN | NaN | NaN | NaN | NaN | NaN | NaN | NaN | NaN | NaN | 978 | 2.19 | NaN | 7.41 | 17.73 | 0.15 | 348.15 | 5.01 | Development of amine-functionalized hierarchically porous silica for CO2 capture
198 | HPS-TEPA-70% | S29 | HPS | DOS | CTAB | PEG | NaN | H2O | NH4OH | TEOS | NaN | 313 | 12 | NaN | NaN | H2O | NaN | NaN | 353 | 12 | Calcination | 823 | 6 | Air | NaN | NaN | NaN | NaN | NaN | NaN | NaN | NaN | NaN | NaN | NaN | NaN | NaN | NaN | NaN | NaN | NaN | 978 | 2.19 | NaN | 7.41 | 19.94 | 0.15 | 348.15 | 4.03 | Development of amine-functionalized hierarchically porous silica for CO2 capture
218 | TEPA40/SBA-15 | S33 | SBA-15 | SBA-15 | P123 | NaN | NaN | H2O | HCl | TEOS | NaN | 363 | 24 | NaN | NaN | NaN | NaN | NaN | NaN | NaN | Calcination | 823 | 5 | NaN | NaN | NaN | NaN | NaN | NaN | NaN | NaN | NaN | NaN | NaN | NaN | NaN | NaN | NaN | NaN | NaN | NaN | 733 | NaN | NaN | 7 | 10.56 | 0.0004 | 298.15 | 1.21 | Amine-impregnated nanoarchitectonics of mesoporous silica for capturing dry and humid 400 ppm carbon dioxide: A comparative study
219 | TEPA50/SBA-15 | S33 | SBA-15 | SBA-15 | P123 | NaN | NaN | H2O | HCl | TEOS | NaN | 363 | 24 | NaN | NaN | NaN | NaN | NaN | NaN | NaN | Calcination | 823 | 5 | NaN | NaN | NaN | NaN | NaN | NaN | NaN | NaN | NaN | NaN | NaN | NaN | NaN | NaN | NaN | NaN | NaN | NaN | 733 | NaN | NaN | 7 | 13.21 | 0.0004 | 298.15 | 1.79 | Amine-impregnated nanoarchitectonics of mesoporous silica for capturing dry and humid 400 ppm carbon dioxide: A comparative study
220 | TEPA60/SBA-15 | S33 | SBA-15 | SBA-15 | P123 | NaN | NaN | H2O | HCl | TEOS | NaN | 363 | 24 | NaN | NaN | NaN | NaN | NaN | NaN | NaN | Calcination | 823 | 5 | NaN | NaN | NaN | NaN | NaN | NaN | NaN | NaN | NaN | NaN | NaN | NaN | NaN | NaN | NaN | NaN | NaN | NaN | 733 | NaN | NaN | 7 | 15.85 | 0.0004 | 298.15 | 2.17 | Amine-impregnated nanoarchitectonics of mesoporous silica for capturing dry and humid 400 ppm carbon dioxide: A comparative study
221 | TEPA70/SBA-15 | S33 | SBA-15 | SBA-15 | P123 | NaN | NaN | H2O | HCl | TEOS | NaN | 363 | 24 | NaN | NaN | NaN | NaN | NaN | NaN | NaN | Calcination | 823 | 5 | NaN | NaN | NaN | NaN | NaN | NaN | NaN | NaN | NaN | NaN | NaN | NaN | NaN | NaN | NaN | NaN | NaN | NaN | 733 | NaN | NaN | 7 | 18.49 | 0.0004 | 298.15 | 1.93 | Amine-impregnated nanoarchitectonics of mesoporous silica for capturing dry and humid 400 ppm carbon dioxide: A comparative study
222 | TEPA40/MCM-41 | S34 | MCM-41 | MCM-41 | CTAB | NaN | NaN | H2O | NaOH | TEOS | NaN | 373 | 24 | NaN | NaN | NaN | NaN | NaN | NaN | NaN | Calcination | 823 | 5 | NaN | NaN | NaN | NaN | NaN | NaN | NaN | NaN | NaN | NaN | NaN | NaN | NaN | NaN | NaN | NaN | NaN | NaN | 1380 | NaN | NaN | 2 | 10.56 | 0.0004 | 298.15 | 0.18 | Amine-impregnated nanoarchitectonics of mesoporous silica for capturing dry and humid 400 ppm carbon dioxide: A comparative study
223 | TEPA50/MCM-41 | S34 | MCM-41 | MCM-41 | CTAB | NaN | NaN | H2O | NaOH | TEOS | NaN | 373 | 24 | NaN | NaN | NaN | NaN | NaN | NaN | NaN | Calcination | 823 | 5 | NaN | NaN | NaN | NaN | NaN | NaN | NaN | NaN | NaN | NaN | NaN | NaN | NaN | NaN | NaN | NaN | NaN | NaN | 1380 | NaN | NaN | 2 | 13.21 | 0.0004 | 298.15 | 0.65 | Amine-impregnated nanoarchitectonics of mesoporous silica for capturing dry and humid 400 ppm carbon dioxide: A comparative study
224 | TEPA60/MCM-41 | S34 | MCM-41 | MCM-41 | CTAB | NaN | NaN | H2O | NaOH | TEOS | NaN | 373 | 24 | NaN | NaN | NaN | NaN | NaN | NaN | NaN | Calcination | 823 | 5 | NaN | NaN | NaN | NaN | NaN | NaN | NaN | NaN | NaN | NaN | NaN | NaN | NaN | NaN | NaN | NaN | NaN | NaN | 1380 | NaN | NaN | 2 | 15.85 | 0.0004 | 298.15 | 0.77 | Amine-impregnated nanoarchitectonics of mesoporous silica for capturing dry and humid 400 ppm carbon dioxide: A comparative study
225 | TEPA70/MCM-41 | S34 | MCM-41 | MCM-41 | CTAB | NaN | NaN | H2O | NaOH | TEOS | NaN | 373 | 24 | NaN | NaN | NaN | NaN | NaN | NaN | NaN | Calcination | 823 | 5 | NaN | NaN | NaN | NaN | NaN | NaN | NaN | NaN | NaN | NaN | NaN | NaN | NaN | NaN | NaN | NaN | NaN | NaN | 1380 | NaN | NaN | 2 | 18.49 | 0.0004 | 298.15 | 0.17 | Amine-impregnated nanoarchitectonics of mesoporous silica for capturing dry and humid 400 ppm carbon dioxide: A comparative study
226 | TEPA40/MCM-48 | S35 | MCM-48 | MCM-48 | CTAC | NaN | NaN | H2O | NaOH | TEOS | NaN | 363 | 96 | NaN | NaN | NaN | NaN | NaN | NaN | NaN | Calcination | 823 | 5 | NaN | NaN | NaN | NaN | NaN | NaN | NaN | NaN | NaN | NaN | NaN | NaN | NaN | NaN | NaN | NaN | NaN | NaN | 1650 | NaN | NaN | 2 | 10.56 | 0.0004 | 298.15 | 0.50 | Amine-impregnated nanoarchitectonics of mesoporous silica for capturing dry and humid 400 ppm carbon dioxide: A comparative study
227 | TEPA50/MCM-48 | S35 | MCM-48 | MCM-48 | CTAC | NaN | NaN | H2O | NaOH | TEOS | NaN | 363 | 96 | NaN | NaN | NaN | NaN | NaN | NaN | NaN | Calcination | 823 | 5 | NaN | NaN | NaN | NaN | NaN | NaN | NaN | NaN | NaN | NaN | NaN | NaN | NaN | NaN | NaN | NaN | NaN | NaN | 1650 | NaN | NaN | 2 | 13.21 | 0.0004 | 298.15 | 0.85 | Amine-impregnated nanoarchitectonics of mesoporous silica for capturing dry and humid 400 ppm carbon dioxide: A comparative study
228 | TEPA60/MCM-48 | S35 | MCM-48 | MCM-48 | CTAC | NaN | NaN | H2O | NaOH | TEOS | NaN | 363 | 96 | NaN | NaN | NaN | NaN | NaN | NaN | NaN | Calcination | 823 | 5 | NaN | NaN | NaN | NaN | NaN | NaN | NaN | NaN | NaN | NaN | NaN | NaN | NaN | NaN | NaN | NaN | NaN | NaN | 1650 | NaN | NaN | 2 | 15.85 | 0.0004 | 298.15 | 1.12 | Amine-impregnated nanoarchitectonics of mesoporous silica for capturing dry and humid 400 ppm carbon dioxide: A comparative study
229 | TEPA70/MCM-48 | S35 | MCM-48 | MCM-48 | CTAC | NaN | NaN | H2O | NaOH | TEOS | NaN | 363 | 96 | NaN | NaN | NaN | NaN | NaN | NaN | NaN | Calcination | 823 | 5 | NaN | NaN | NaN | NaN | NaN | NaN | NaN | NaN | NaN | NaN | NaN | NaN | NaN | NaN | NaN | NaN | NaN | NaN | 1650 | NaN | NaN | 2 | 18.49 | 0.0004 | 298.15 | 0.41 | Amine-impregnated nanoarchitectonics of mesoporous silica for capturing dry and humid 400 ppm carbon dioxide: A comparative study
230 | HMS-TEPA20% | S36 | HMS | DOS | P123 | TEOS | NaN | H2O | HCl | TEOS | NaN | 373 | 24 | NaN | NaN | NaN | NaN | NaN | 333 | NaN | Calcination | 823 | 4 | NaN | NaN | NaN | NaN | NaN | NaN | NaN | NaN | NaN | NaN | NaN | NaN | NaN | NaN | NaN | NaN | NaN | NaN | 524 | 2.44 | 2.42 | 8.8 | 5.28 | 0.15 | 348.15 | 2.19 | Amine functionalized hierarchical bimodal mesoporous silicas as a promising nanocomposite for highly efficient CO2 capture
231 | HMS-TEPA30% | S36 | HMS | DOS | P123 | TEOS | NaN | H2O | HCl | TEOS | NaN | 373 | 24 | NaN | NaN | NaN | NaN | NaN | 333 | NaN | Calcination | 823 | 4 | NaN | NaN | NaN | NaN | NaN | NaN | NaN | NaN | NaN | NaN | NaN | NaN | NaN | NaN | NaN | NaN | NaN | NaN | 524 | 2.44 | 2.42 | 8.8 | 7.92 | 0.15 | 348.15 | 3.27 | Amine functionalized hierarchical bimodal mesoporous silicas as a promising nanocomposite for highly efficient CO2 capture
232 | HMS-TEPA40% | S36 | HMS | DOS | P123 | TEOS | NaN | H2O | HCl | TEOS | NaN | 373 | 24 | NaN | NaN | NaN | NaN | NaN | 333 | NaN | Calcination | 823 | 4 | NaN | NaN | NaN | NaN | NaN | NaN | NaN | NaN | NaN | NaN | NaN | NaN | NaN | NaN | NaN | NaN | NaN | NaN | 524 | 2.44 | 2.42 | 8.8 | 13.04 | 0.15 | 348.15 | 3.99 | Amine functionalized hierarchical bimodal mesoporous silicas as a promising nanocomposite for highly efficient CO2 capture
233 | HMS-TEPA50% | S36 | HMS | DOS | P123 | TEOS | NaN | H2O | HCl | TEOS | NaN | 373 | 24 | NaN | NaN | NaN | NaN | NaN | 333 | NaN | Calcination | 823 | 4 | NaN | NaN | NaN | NaN | NaN | NaN | NaN | NaN | NaN | NaN | NaN | NaN | NaN | NaN | NaN | NaN | NaN | NaN | 524 | 2.44 | 2.42 | 8.8 | 15.09 | 0.15 | 348.15 | 4.80 | Amine functionalized hierarchical bimodal mesoporous silicas as a promising nanocomposite for highly efficient CO2 capture
234 | HMS-TEPA60% | S36 | HMS | DOS | P123 | TEOS | NaN | H2O | HCl | TEOS | NaN | 373 | 24 | NaN | NaN | NaN | NaN | NaN | 333 | NaN | Calcination | 823 | 4 | NaN | NaN | NaN | NaN | NaN | NaN | NaN | NaN | NaN | NaN | NaN | NaN | NaN | NaN | NaN | NaN | NaN | NaN | 524 | 2.44 | 2.42 | 8.8 | 17.54 | 0.15 | 348.15 | 5.53 | Amine functionalized hierarchical bimodal mesoporous silicas as a promising nanocomposite for highly efficient CO2 capture
235 | HMS-TEPA70% | S36 | HMS | DOS | P123 | TEOS | NaN | H2O | HCl | TEOS | NaN | 373 | 24 | NaN | NaN | NaN | NaN | NaN | 333 | NaN | Calcination | 823 | 4 | NaN | NaN | NaN | NaN | NaN | NaN | NaN | NaN | NaN | NaN | NaN | NaN | NaN | NaN | NaN | NaN | NaN | NaN | 524 | 2.44 | 2.42 | 8.8 | 19.35 | 0.15 | 348.15 | 5.82 | Amine functionalized hierarchical bimodal mesoporous silicas as a promising nanocomposite for highly efficient CO2 capture
236 | HMS-TEPA75% | S36 | HMS | DOS | P123 | TEOS | NaN | H2O | HCl | TEOS | NaN | 373 | 24 | NaN | NaN | NaN | NaN | NaN | 333 | NaN | Calcination | 823 | 4 | NaN | NaN | NaN | NaN | NaN | NaN | NaN | NaN | NaN | NaN | NaN | NaN | NaN | NaN | NaN | NaN | NaN | NaN | 524 | 2.44 | 2.42 | 8.8 | 20.46 | 0.15 | 348.15 | 5.22 | Amine functionalized hierarchical bimodal mesoporous silicas as a promising nanocomposite for highly efficient CO2 capture
237 | HMS-TEPA70% | S36 | HMS | DOS | P123 | TEOS | NaN | H2O | HCl | TEOS | NaN | 373 | 24 | NaN | NaN | NaN | NaN | NaN | 333 | NaN | Calcination | 823 | 4 | NaN | NaN | NaN | NaN | NaN | NaN | NaN | NaN | NaN | NaN | NaN | NaN | NaN | NaN | NaN | NaN | NaN | NaN | 524 | 2.44 | 2.42 | 8.8 | 19.35 | 0.05 | 308.15 | 4.10 | Amine functionalized hierarchical bimodal mesoporous silicas as a promising nanocomposite for highly efficient CO2 capture
238 | HMS-TEPA70% | S36 | HMS | DOS | P123 | TEOS | NaN | H2O | HCl | TEOS | NaN | 373 | 24 | NaN | NaN | NaN | NaN | NaN | 333 | NaN | Calcination | 823 | 4 | NaN | NaN | NaN | NaN | NaN | NaN | NaN | NaN | NaN | NaN | NaN | NaN | NaN | NaN | NaN | NaN | NaN | NaN | 524 | 2.44 | 2.42 | 8.8 | 19.35 | 0.15 | 308.15 | 4.68 | Amine functionalized hierarchical bimodal mesoporous silicas as a promising nanocomposite for highly efficient CO2 capture
239 | HMS-TEPA70% | S36 | HMS | DOS | P123 | TEOS | NaN | H2O | HCl | TEOS | NaN | 373 | 24 | NaN | NaN | NaN | NaN | NaN | 333 | NaN | Calcination | 823 | 4 | NaN | NaN | NaN | NaN | NaN | NaN | NaN | NaN | NaN | NaN | NaN | NaN | NaN | NaN | NaN | NaN | NaN | NaN | 524 | 2.44 | 2.42 | 8.8 | 19.35 | 0.20 | 308.15 | 5.06 | Amine functionalized hierarchical bimodal mesoporous silicas as a promising nanocomposite for highly efficient CO2 capture
240 | HMS-TEPA70% | S36 | HMS | DOS | P123 | TEOS | NaN | H2O | HCl | TEOS | NaN | 373 | 24 | NaN | NaN | NaN | NaN | NaN | 333 | NaN | Calcination | 823 | 4 | NaN | NaN | NaN | NaN | NaN | NaN | NaN | NaN | NaN | NaN | NaN | NaN | NaN | NaN | NaN | NaN | NaN | NaN | 524 | 2.44 | 2.42 | 8.8 | 19.35 | 0.30 | 308.15 | 5.27 | Amine functionalized hierarchical bimodal mesoporous silicas as a promising nanocomposite for highly efficient CO2 capture
241 | HMS-TEPA70% | S36 | HMS | DOS | P123 | TEOS | NaN | H2O | HCl | TEOS | NaN | 373 | 24 | NaN | NaN | NaN | NaN | NaN | 333 | NaN | Calcination | 823 | 4 | NaN | NaN | NaN | NaN | NaN | NaN | NaN | NaN | NaN | NaN | NaN | NaN | NaN | NaN | NaN | NaN | NaN | NaN | 524 | 2.44 | 2.42 | 8.8 | 19.35 | 0.05 | 323.15 | 4.42 | Amine functionalized hierarchical bimodal mesoporous silicas as a promising nanocomposite for highly efficient CO2 capture
242 | HMS-TEPA70% | S36 | HMS | DOS | P123 | TEOS | NaN | H2O | HCl | TEOS | NaN | 373 | 24 | NaN | NaN | NaN | NaN | NaN | 333 | NaN | Calcination | 823 | 4 | NaN | NaN | NaN | NaN | NaN | NaN | NaN | NaN | NaN | NaN | NaN | NaN | NaN | NaN | NaN | NaN | NaN | NaN | 524 | 2.44 | 2.42 | 8.8 | 19.35 | 0.15 | 323.15 | 4.92 | Amine functionalized hierarchical bimodal mesoporous silicas as a promising nanocomposite for highly efficient CO2 capture
243 | HMS-TEPA70% | S36 | HMS | DOS | P123 | TEOS | NaN | H2O | HCl | TEOS | NaN | 373 | 24 | NaN | NaN | NaN | NaN | NaN | 333 | NaN | Calcination | 823 | 4 | NaN | NaN | NaN | NaN | NaN | NaN | NaN | NaN | NaN | NaN | NaN | NaN | NaN | NaN | NaN | NaN | NaN | NaN | 524 | 2.44 | 2.42 | 8.8 | 19.35 | 0.20 | 323.15 | 5.35 | Amine functionalized hierarchical bimodal mesoporous silicas as a promising nanocomposite for highly efficient CO2 capture
244 | HMS-TEPA70% | S36 | HMS | DOS | P123 | TEOS | NaN | H2O | HCl | TEOS | NaN | 373 | 24 | NaN | NaN | NaN | NaN | NaN | 333 | NaN | Calcination | 823 | 4 | NaN | NaN | NaN | NaN | NaN | NaN | NaN | NaN | NaN | NaN | NaN | NaN | NaN | NaN | NaN | NaN | NaN | NaN | 524 | 2.44 | 2.42 | 8.8 | 19.35 | 0.30 | 323.15 | 5.53 | Amine functionalized hierarchical bimodal mesoporous silicas as a promising nanocomposite for highly efficient CO2 capture
245 | HMS-TEPA70% | S36 | HMS | DOS | P123 | TEOS | NaN | H2O | HCl | TEOS | NaN | 373 | 24 | NaN | NaN | NaN | NaN | NaN | 333 | NaN | Calcination | 823 | 4 | NaN | NaN | NaN | NaN | NaN | NaN | NaN | NaN | NaN | NaN | NaN | NaN | NaN | NaN | NaN | NaN | NaN | NaN | 524 | 2.44 | 2.42 | 8.8 | 19.35 | 0.05 | 333.15 | 4.75 | Amine functionalized hierarchical bimodal mesoporous silicas as a promising nanocomposite for highly efficient CO2 capture
246 | HMS-TEPA70% | S36 | HMS | DOS | P123 | TEOS | NaN | H2O | HCl | TEOS | NaN | 373 | 24 | NaN | NaN | NaN | NaN | NaN | 333 | NaN | Calcination | 823 | 4 | NaN | NaN | NaN | NaN | NaN | NaN | NaN | NaN | NaN | NaN | NaN | NaN | NaN | NaN | NaN | NaN | NaN | NaN | 524 | 2.44 | 2.42 | 8.8 | 19.35 | 0.15 | 333.15 | 5.22 | Amine functionalized hierarchical bimodal mesoporous silicas as a promising nanocomposite for highly efficient CO2 capture
247 | HMS-TEPA70% | S36 | HMS | DOS | P123 | TEOS | NaN | H2O | HCl | TEOS | NaN | 373 | 24 | NaN | NaN | NaN | NaN | NaN | 333 | NaN | Calcination | 823 | 4 | NaN | NaN | NaN | NaN | NaN | NaN | NaN | NaN | NaN | NaN | NaN | NaN | NaN | NaN | NaN | NaN | NaN | NaN | 524 | 2.44 | 2.42 | 8.8 | 19.35 | 0.20 | 333.15 | 5.51 | Amine functionalized hierarchical bimodal mesoporous silicas as a promising nanocomposite for highly efficient CO2 capture
248 | HMS-TEPA70% | S36 | HMS | DOS | P123 | TEOS | NaN | H2O | HCl | TEOS | NaN | 373 | 24 | NaN | NaN | NaN | NaN | NaN | 333 | NaN | Calcination | 823 | 4 | NaN | NaN | NaN | NaN | NaN | NaN | NaN | NaN | NaN | NaN | NaN | NaN | NaN | NaN | NaN | NaN | NaN | NaN | 524 | 2.44 | 2.42 | 8.8 | 19.35 | 0.30 | 333.15 | 5.76 | Amine functionalized hierarchical bimodal mesoporous silicas as a promising nanocomposite for highly efficient CO2 capture
249 | HMS-TEPA70% | S36 | HMS | DOS | P123 | TEOS | NaN | H2O | HCl | TEOS | NaN | 373 | 24 | NaN | NaN | NaN | NaN | NaN | 333 | NaN | Calcination | 823 | 4 | NaN | NaN | NaN | NaN | NaN | NaN | NaN | NaN | NaN | NaN | NaN | NaN | NaN | NaN | NaN | NaN | NaN | NaN | 524 | 2.44 | 2.42 | 8.8 | 19.35 | 0.05 | 348.15 | 5.30 | Amine functionalized hierarchical bimodal mesoporous silicas as a promising nanocomposite for highly efficient CO2 capture
250 | HMS-TEPA70% | S36 | HMS | DOS | P123 | TEOS | NaN | H2O | HCl | TEOS | NaN | 373 | 24 | NaN | NaN | NaN | NaN | NaN | 333 | NaN | Calcination | 823 | 4 | NaN | NaN | NaN | NaN | NaN | NaN | NaN | NaN | NaN | NaN | NaN | NaN | NaN | NaN | NaN | NaN | NaN | NaN | 524 | 2.44 | 2.42 | 8.8 | 19.35 | 0.15 | 348.15 | 5.82 | Amine functionalized hierarchical bimodal mesoporous silicas as a promising nanocomposite for highly efficient CO2 capture
251 | HMS-TEPA70% | S36 | HMS | DOS | P123 | TEOS | NaN | H2O | HCl | TEOS | NaN | 373 | 24 | NaN | NaN | NaN | NaN | NaN | 333 | NaN | Calcination | 823 | 4 | NaN | NaN | NaN | NaN | NaN | NaN | NaN | NaN | NaN | NaN | NaN | NaN | NaN | NaN | NaN | NaN | NaN | NaN | 524 | 2.44 | 2.42 | 8.8 | 19.35 | 0.20 | 348.15 | 5.94 | Amine functionalized hierarchical bimodal mesoporous silicas as a promising nanocomposite for highly efficient CO2 capture
252 | HMS-TEPA70% | S36 | HMS | DOS | P123 | TEOS | NaN | H2O | HCl | TEOS | NaN | 373 | 24 | NaN | NaN | NaN | NaN | NaN | 333 | NaN | Calcination | 823 | 4 | NaN | NaN | NaN | NaN | NaN | NaN | NaN | NaN | NaN | NaN | NaN | NaN | NaN | NaN | NaN | NaN | NaN | NaN | 524 | 2.44 | 2.42 | 8.8 | 19.35 | 0.30 | 348.15 | 6.27 | Amine functionalized hierarchical bimodal mesoporous silicas as a promising nanocomposite for highly efficient CO2 capture
253 | HMS-TEPA70% | S36 | HMS | DOS | P123 | TEOS | NaN | H2O | HCl | TEOS | NaN | 373 | 24 | NaN | NaN | NaN | NaN | NaN | 333 | NaN | Calcination | 823 | 4 | NaN | NaN | NaN | NaN | NaN | NaN | NaN | NaN | NaN | NaN | NaN | NaN | NaN | NaN | NaN | NaN | NaN | NaN | 524 | 2.44 | 2.42 | 8.8 | 19.35 | 0.05 | 358.15 | 4.90 | Amine functionalized hierarchical bimodal mesoporous silicas as a promising nanocomposite for highly efficient CO2 capture
254 | HMS-TEPA70% | S36 | HMS | DOS | P123 | TEOS | NaN | H2O | HCl | TEOS | NaN | 373 | 24 | NaN | NaN | NaN | NaN | NaN | 333 | NaN | Calcination | 823 | 4 | NaN | NaN | NaN | NaN | NaN | NaN | NaN | NaN | NaN | NaN | NaN | NaN | NaN | NaN | NaN | NaN | NaN | NaN | 524 | 2.44 | 2.42 | 8.8 | 19.35 | 0.15 | 358.15 | 5.47 | Amine functionalized hierarchical bimodal mesoporous silicas as a promising nanocomposite for highly efficient CO2 capture
255 | HMS-TEPA70% | S36 | HMS | DOS | P123 | TEOS | NaN | H2O | HCl | TEOS | NaN | 373 | 24 | NaN | NaN | NaN | NaN | NaN | 333 | NaN | Calcination | 823 | 4 | NaN | NaN | NaN | NaN | NaN | NaN | NaN | NaN | NaN | NaN | NaN | NaN | NaN | NaN | NaN | NaN | NaN | NaN | 524 | 2.44 | 2.42 | 8.8 | 19.35 | 0.20 | 358.15 | 5.93 | Amine functionalized hierarchical bimodal mesoporous silicas as a promising nanocomposite for highly efficient CO2 capture
256 | HMS-TEPA70% | S36 | HMS | DOS | P123 | TEOS | NaN | H2O | HCl | TEOS | NaN | 373 | 24 | NaN | NaN | NaN | NaN | NaN | 333 | NaN | Calcination | 823 | 4 | NaN | NaN | NaN | NaN | NaN | NaN | NaN | NaN | NaN | NaN | NaN | NaN | NaN | NaN | NaN | NaN | NaN | NaN | 524 | 2.44 | 2.42 | 8.8 | 19.35 | 0.30 | 358.15 | 6.09 | Amine functionalized hierarchical bimodal mesoporous silicas as a promising nanocomposite for highly efficient CO2 capture
257 | HMS-TEPA70% | S36 | HMS | DOS | P123 | TEOS | NaN | H2O | HCl | TEOS | NaN | 373 | 24 | NaN | NaN | NaN | NaN | NaN | 333 | NaN | Calcination | 823 | 4 | NaN | NaN | NaN | NaN | NaN | NaN | NaN | NaN | NaN | NaN | NaN | NaN | NaN | NaN | NaN | NaN | NaN | NaN | 524 | 2.44 | 2.42 | 8.8 | 19.35 | 0.05 | 368.15 | 4.42 | Amine functionalized hierarchical bimodal mesoporous silicas as a promising nanocomposite for highly efficient CO2 capture
258 | HMS-TEPA70% | S36 | HMS | DOS | P123 | TEOS | NaN | H2O | HCl | TEOS | NaN | 373 | 24 | NaN | NaN | NaN | NaN | NaN | 333 | NaN | Calcination | 823 | 4 | NaN | NaN | NaN | NaN | NaN | NaN | NaN | NaN | NaN | NaN | NaN | NaN | NaN | NaN | NaN | NaN | NaN | NaN | 524 | 2.44 | 2.42 | 8.8 | 19.35 | 0.15 | 368.15 | 4.85 | Amine functionalized hierarchical bimodal mesoporous silicas as a promising nanocomposite for highly efficient CO2 capture
259 | HMS-TEPA70% | S36 | HMS | DOS | P123 | TEOS | NaN | H2O | HCl | TEOS | NaN | 373 | 24 | NaN | NaN | NaN | NaN | NaN | 333 | NaN | Calcination | 823 | 4 | NaN | NaN | NaN | NaN | NaN | NaN | NaN | NaN | NaN | NaN | NaN | NaN | NaN | NaN | NaN | NaN | NaN | NaN | 524 | 2.44 | 2.42 | 8.8 | 19.35 | 0.20 | 368.15 | 5.54 | Amine functionalized hierarchical bimodal mesoporous silicas as a promising nanocomposite for highly efficient CO2 capture
260 | HMS-TEPA70% | S36 | HMS | DOS | P123 | TEOS | NaN | H2O | HCl | TEOS | NaN | 373 | 24 | NaN | NaN | NaN | NaN | NaN | 333 | NaN | Calcination | 823 | 4 | NaN | NaN | NaN | NaN | NaN | NaN | NaN | NaN | NaN | NaN | NaN | NaN | NaN | NaN | NaN | NaN | NaN | NaN | 524 | 2.44 | 2.42 | 8.8 | 19.35 | 0.30 | 368.15 | 5.64 | Amine functionalized hierarchical bimodal mesoporous silicas as a promising nanocomposite for highly efficient CO2 capture
261 | OMS-5.6-30 | S37 | OMS-5.6 | OMS | F127 | KCl | TMB | NaN | HCl | TEOS | NaN | 313 | 24 | NaN | NaN | NaN | NaN | NaN | NaN | NaN | Calcination | 823 | 5 | NaN | NaN | NaN | NaN | NaN | NaN | NaN | NaN | NaN | NaN | NaN | NaN | NaN | NaN | NaN | NaN | NaN | NaN | 392 | 0.85 | NaN | 5.6 | 7.93 | 0.1 | 348.15 | 2.26 | Amine-modified ordered mesoporous silica: The effect of pore size on CO2 capture performance
262 | OMS-5.6-40 | S37 | OMS-5.6 | OMS | F127 | KCl | TMB | NaN | HCl | TEOS | NaN | 313 | 24 | NaN | NaN | NaN | NaN | NaN | NaN | NaN | Calcination | 823 | 5 | NaN | NaN | NaN | NaN | NaN | NaN | NaN | NaN | NaN | NaN | NaN | NaN | NaN | NaN | NaN | NaN | NaN | NaN | 392 | 0.85 | NaN | 5.6 | 10.56 | 0.1 | 348.15 | 2.86 | Amine-modified ordered mesoporous silica: The effect of pore size on CO2 capture performance
263 | OMS-5.6-50 | S37 | OMS-5.6 | OMS | F127 | KCl | TMB | NaN | HCl | TEOS | NaN | 313 | 24 | NaN | NaN | NaN | NaN | NaN | NaN | NaN | Calcination | 823 | 5 | NaN | NaN | NaN | NaN | NaN | NaN | NaN | NaN | NaN | NaN | NaN | NaN | NaN | NaN | NaN | NaN | NaN | NaN | 392 | 0.85 | NaN | 5.6 | 13.21 | 0.1 | 348.15 | 3.20 | Amine-modified ordered mesoporous silica: The effect of pore size on CO2 capture performance
264 | OMS-7.6-30 | S38 | OMS-7.6 | OMS | F127 | KCl | TMB | NaN | HCl | TEOS | NaN | 413 | 24 | NaN | NaN | NaN | NaN | NaN | NaN | NaN | Calcination | 823 | 5 | NaN | NaN | NaN | NaN | NaN | NaN | NaN | NaN | NaN | NaN | NaN | NaN | NaN | NaN | NaN | NaN | NaN | NaN | 400 | 0.84 | NaN | 7.6 | 7.93 | 0.1 | 348.15 | 2.53 | Amine-modified ordered mesoporous silica: The effect of pore size on CO2 capture performance
265 | OMS-7.6-40 | S38 | OMS-7.6 | OMS | F127 | KCl | TMB | NaN | HCl | TEOS | NaN | 413 | 24 | NaN | NaN | NaN | NaN | NaN | NaN | NaN | Calcination | 823 | 5 | NaN | NaN | NaN | NaN | NaN | NaN | NaN | NaN | NaN | NaN | NaN | NaN | NaN | NaN | NaN | NaN | NaN | NaN | 400 | 0.84 | NaN | 7.6 | 10.56 | 0.1 | 348.15 | 3.01 | Amine-modified ordered mesoporous silica: The effect of pore size on CO2 capture performance
266 | OMS-7.6-50 | S38 | OMS-7.6 | OMS | F127 | KCl | TMB | NaN | HCl | TEOS | NaN | 413 | 24 | NaN | NaN | NaN | NaN | NaN | NaN | NaN | Calcination | 823 | 5 | NaN | NaN | NaN | NaN | NaN | NaN | NaN | NaN | NaN | NaN | NaN | NaN | NaN | NaN | NaN | NaN | NaN | NaN | 400 | 0.84 | NaN | 7.6 | 13.21 | 0.1 | 348.15 | 3.45 | Amine-modified ordered mesoporous silica: The effect of pore size on CO2 capture performance
272 | SBA-15-60TEPA | S40 | SBA-15 | SBA-15 | P123 | NaN | NaN | H2O | HCl | TEOS | NaN | 373 | 24 | NaN | NaN | H2O | NaN | NaN | 353 | 12 | Calcination | 823 | 6 | NaN | NaN | NaN | NaN | NaN | NaN | NaN | NaN | NaN | NaN | NaN | NaN | NaN | NaN | NaN | NaN | NaN | NaN | 632 | 1.01 | NaN | 7.07 | 13.69 | 0.2 | 348.15 | 5.07 | Amine-modified SBA-15(P): A promising adsorbent for CO2 capture
273 | MCM-41-TEPA30% | S41 | MCM-41 | MCM-41 | CTAB | NaN | NaN | H2O | NH4OH | TEOS | NaN | 373 | 24 | NaN | NaN | NaN | NaN | NaN | 353 | 12 | Calcination | 823 | 6 | NaN | NaN | NaN | NaN | NaN | NaN | NaN | NaN | NaN | NaN | NaN | NaN | NaN | NaN | NaN | NaN | NaN | NaN | 919 | 0.83 | NaN | 2.91 | 7.92 | 0.15 | 348.15 | 2.17 | Structure Property-CO2 Capture Performance Relations of Amine-Functionalized Porous Silica Composite Adsorbents
274 | MCM-41-TEPA40% | S41 | MCM-41 | MCM-41 | CTAB | NaN | NaN | H2O | NH4OH | TEOS | NaN | 373 | 24 | NaN | NaN | NaN | NaN | NaN | 353 | 12 | Calcination | 823 | 6 | NaN | NaN | NaN | NaN | NaN | NaN | NaN | NaN | NaN | NaN | NaN | NaN | NaN | NaN | NaN | NaN | NaN | NaN | 919 | 0.83 | NaN | 2.91 | 10.56 | 0.15 | 348.15 | 2.6 | Structure Property-CO2 Capture Performance Relations of Amine-Functionalized Porous Silica Composite Adsorbents
275 | MCM-41-TEPA50% | S41 | MCM-41 | MCM-41 | CTAB | NaN | NaN | H2O | NH4OH | TEOS | NaN | 373 | 24 | NaN | NaN | NaN | NaN | NaN | 353 | 12 | Calcination | 823 | 6 | NaN | NaN | NaN | NaN | NaN | NaN | NaN | NaN | NaN | NaN | NaN | NaN | NaN | NaN | NaN | NaN | NaN | NaN | 919 | 0.83 | NaN | 2.91 | 13.21 | 0.15 | 348.15 | 3.01 | Structure Property-CO2 Capture Performance Relations of Amine-Functionalized Porous Silica Composite Adsorbents
276 | MCM-41-TEPA60% | S41 | MCM-41 | MCM-41 | CTAB | NaN | NaN | H2O | NH4OH | TEOS | NaN | 373 | 24 | NaN | NaN | NaN | NaN | NaN | 353 | 12 | Calcination | 823 | 6 | NaN | NaN | NaN | NaN | NaN | NaN | NaN | NaN | NaN | NaN | NaN | NaN | NaN | NaN | NaN | NaN | NaN | NaN | 919 | 0.83 | NaN | 2.91 | 15.85 | 0.15 | 348.15 | 2.49 | Structure Property-CO2 Capture Performance Relations of Amine-Functionalized Porous Silica Composite Adsorbents
277 | SBA-15-TEPA40% | S42 | SBA-15 | SBA-15 | P123 | NaN | NaN | NaN | HCl | TEOS | NaN | 373 | 24 | NaN | NaN | NaN | NaN | NaN | NaN | NaN | Calcination | 823 | 6 | NaN | NaN | NaN | NaN | NaN | NaN | NaN | NaN | NaN | NaN | NaN | NaN | NaN | NaN | NaN | NaN | NaN | NaN | 804 | 1.47 | NaN | 6.14 | 10.56 | 0.15 | 348.15 | 2.94 | Structure Property-CO2 Capture Performance Relations of Amine-Functionalized Porous Silica Composite Adsorbents
278 | SBA-15-TEPA50% | S42 | SBA-15 | SBA-15 | P123 | NaN | NaN | NaN | HCl | TEOS | NaN | 373 | 24 | NaN | NaN | NaN | NaN | NaN | NaN | NaN | Calcination | 823 | 6 | NaN | NaN | NaN | NaN | NaN | NaN | NaN | NaN | NaN | NaN | NaN | NaN | NaN | NaN | NaN | NaN | NaN | NaN | 804 | 1.47 | NaN | 6.14 | 13.21 | 0.15 | 348.15 | 4.1 | Structure Property-CO2 Capture Performance Relations of Amine-Functionalized Porous Silica Composite Adsorbents
279 | SBA-15-TEPA60% | S42 | SBA-15 | SBA-15 | P123 | NaN | NaN | NaN | HCl | TEOS | NaN | 373 | 24 | NaN | NaN | NaN | NaN | NaN | NaN | NaN | Calcination | 823 | 6 | NaN | NaN | NaN | NaN | NaN | NaN | NaN | NaN | NaN | NaN | NaN | NaN | NaN | NaN | NaN | NaN | NaN | NaN | 804 | 1.47 | NaN | 6.14 | 15.85 | 0.15 | 348.15 | 4.58 | Structure Property-CO2 Capture Performance Relations of Amine-Functionalized Porous Silica Composite Adsorbents
280 | SBA-15-TEPA65% | S42 | SBA-15 | SBA-15 | P123 | NaN | NaN | NaN | HCl | TEOS | NaN | 373 | 24 | NaN | NaN | NaN | NaN | NaN | NaN | NaN | Calcination | 823 | 6 | NaN | NaN | NaN | NaN | NaN | NaN | NaN | NaN | NaN | NaN | NaN | NaN | NaN | NaN | NaN | NaN | NaN | NaN | 804 | 1.47 | NaN | 6.14 | 17.17 | 0.15 | 348.15 | 3.89 | Structure Property-CO2 Capture Performance Relations of Amine-Functionalized Porous Silica Composite Adsorbents
281 | HPS-TEPA40% | S43 | HPS | DOS | CTAB | PEG | NaN | H2O | NH4OH | TEOS | NaN | 373 | 12 | 313 | 12 | NaN | NaN | NaN | 373 | 12 | Calcination | 823 | 6 | NaN | NaN | NaN | NaN | NaN | NaN | NaN | NaN | NaN | NaN | NaN | NaN | NaN | NaN | NaN | NaN | NaN | NaN | 929 | 2.09 | NaN | 2.62 | 10.56 | 0.15 | 348.15 | 3.09 | Structure Property-CO2 Capture Performance Relations of Amine-Functionalized Porous Silica Composite Adsorbents
282 | HPS-TEPA50% | S43 | HPS | DOS | CTAB | PEG | NaN | H2O | NH4OH | TEOS | NaN | 373 | 12 | 313 | 12 | NaN | NaN | NaN | 373 | 12 | Calcination | 823 | 6 | NaN | NaN | NaN | NaN | NaN | NaN | NaN | NaN | NaN | NaN | NaN | NaN | NaN | NaN | NaN | NaN | NaN | NaN | 929 | 2.09 | NaN | 2.62 | 13.21 | 0.15 | 348.15 | 4.26 | Structure Property-CO2 Capture Performance Relations of Amine-Functionalized Porous Silica Composite Adsorbents
283 | HPS-TEPA60% | S43 | HPS | DOS | CTAB | PEG | NaN | H2O | NH4OH | TEOS | NaN | 373 | 12 | 313 | 12 | NaN | NaN | NaN | 373 | 12 | Calcination | 823 | 6 | NaN | NaN | NaN | NaN | NaN | NaN | NaN | NaN | NaN | NaN | NaN | NaN | NaN | NaN | NaN | NaN | NaN | NaN | 929 | 2.09 | NaN | 2.62 | 15.85 | 0.15 | 348.15 | 4.9 | Structure Property-CO2 Capture Performance Relations of Amine-Functionalized Porous Silica Composite Adsorbents
284 | HPS-TEPA65% | S43 | HPS | DOS | CTAB | PEG | NaN | H2O | NH4OH | TEOS | NaN | 373 | 12 | 313 | 12 | NaN | NaN | NaN | 373 | 12 | Calcination | 823 | 6 | NaN | NaN | NaN | NaN | NaN | NaN | NaN | NaN | NaN | NaN | NaN | NaN | NaN | NaN | NaN | NaN | NaN | NaN | 929 | 2.09 | NaN | 2.62 | 17.17 | 0.15 | 348.15 | 4.32 | Structure Property-CO2 Capture Performance Relations of Amine-Functionalized Porous Silica Composite Adsorbents
285 | 3dd-TEPA30% | S44 | 3dd | 3dd | P123 | PEG | NaN | NaN | HCl | TMOS | NaN | 373 | 24 | 333 | 24 | NaN | NaN | NaN | 298 | 72 | Calcination | 723 | 5 | NaN | NaN | NaN | NaN | NaN | NaN | NaN | NaN | NaN | NaN | NaN | NaN | NaN | NaN | NaN | NaN | NaN | NaN | 864 | 1.28 | NaN | 6.35 | 8.96 | 0.15 | 348.15 | 2.70 | Structure Property-CO2 Capture Performance Relations of Amine-Functionalized Porous Silica Composite Adsorbents
286 | 3dd-TEPA40% | S44 | 3dd | 3dd | P123 | PEG | NaN | NaN | HCl | TMOS | NaN | 373 | 24 | 333 | 24 | NaN | NaN | NaN | 298 | 72 | Calcination | 723 | 5 | NaN | NaN | NaN | NaN | NaN | NaN | NaN | NaN | NaN | NaN | NaN | NaN | NaN | NaN | NaN | NaN | NaN | NaN | 864 | 1.28 | NaN | 6.35 | 11.44 | 0.15 | 348.15 | 3.36 | Structure Property-CO2 Capture Performance Relations of Amine-Functionalized Porous Silica Composite Adsorbents
287 | 3dd-TEPA50% | S44 | 3dd | 3dd | P123 | PEG | NaN | NaN | HCl | TMOS | NaN | 373 | 24 | 333 | 24 | NaN | NaN | NaN | 298 | 72 | Calcination | 723 | 5 | NaN | NaN | NaN | NaN | NaN | NaN | NaN | NaN | NaN | NaN | NaN | NaN | NaN | NaN | NaN | NaN | NaN | NaN | 864 | 1.28 | NaN | 6.35 | 13.93 | 0.15 | 348.15 | 4.41 | Structure Property-CO2 Capture Performance Relations of Amine-Functionalized Porous Silica Composite Adsorbents
288 | 3dd-TEPA60% | S44 | 3dd | 3dd | P123 | PEG | NaN | NaN | HCl | TMOS | NaN | 373 | 24 | 333 | 24 | NaN | NaN | NaN | 298 | 72 | Calcination | 723 | 5 | NaN | NaN | NaN | NaN | NaN | NaN | NaN | NaN | NaN | NaN | NaN | NaN | NaN | NaN | NaN | NaN | NaN | NaN | 864 | 1.28 | NaN | 6.35 | 16.96 | 0.15 | 348.15 | 5.09 | Structure Property-CO2 Capture Performance Relations of Amine-Functionalized Porous Silica Composite Adsorbents
289 | 3dd-TEPA65% | S44 | 3dd | 3dd | P123 | PEG | NaN | NaN | HCl | TMOS | NaN | 373 | 24 | 333 | 24 | NaN | NaN | NaN | 298 | 72 | Calcination | 723 | 5 | NaN | NaN | NaN | NaN | NaN | NaN | NaN | NaN | NaN | NaN | NaN | NaN | NaN | NaN | NaN | NaN | NaN | NaN | 864 | 1.28 | NaN | 6.35 | 18.98 | 0.15 | 348.15 | 4.4 | Structure Property-CO2 Capture Performance Relations of Amine-Functionalized Porous Silica Composite Adsorbents
290 | 3dd-TEPA60% | S44 | 3dd | 3dd | P123 | PEG | NaN | NaN | HCl | TMOS | NaN | 373 | 24 | 333 | 24 | NaN | NaN | NaN | 298 | 72 | Calcination | 723 | 5 | NaN | NaN | NaN | NaN | NaN | NaN | NaN | NaN | NaN | NaN | NaN | NaN | NaN | NaN | NaN | NaN | NaN | NaN | 864 | 1.28 | NaN | 6.35 | 16.96 | 0.15 | 303.15 | 3.82 | Structure Property-CO2 Capture Performance Relations of Amine-Functionalized Porous Silica Composite Adsorbents
291 | 3dd-TEPA60% | S44 | 3dd | 3dd | P123 | PEG | NaN | NaN | HCl | TMOS | NaN | 373 | 24 | 333 | 24 | NaN | NaN | NaN | 298 | 72 | Calcination | 723 | 5 | NaN | NaN | NaN | NaN | NaN | NaN | NaN | NaN | NaN | NaN | NaN | NaN | NaN | NaN | NaN | NaN | NaN | NaN | 864 | 1.28 | NaN | 6.35 | 16.96 | 0.15 | 318.15 | 4.19 | Structure Property-CO2 Capture Performance Relations of Amine-Functionalized Porous Silica Composite Adsorbents
292 | 3dd-TEPA60% | S44 | 3dd | 3dd | P123 | PEG | NaN | NaN | HCl | TMOS | NaN | 373 | 24 | 333 | 24 | NaN | NaN | NaN | 298 | 72 | Calcination | 723 | 5 | NaN | NaN | NaN | NaN | NaN | NaN | NaN | NaN | NaN | NaN | NaN | NaN | NaN | NaN | NaN | NaN | NaN | NaN | 864 | 1.28 | NaN | 6.35 | 16.96 | 0.15 | 333.15 | 4.67 | Structure Property-CO2 Capture Performance Relations of Amine-Functionalized Porous Silica Composite Adsorbents
293 | 3dd-TEPA60% | S44 | 3dd | 3dd | P123 | PEG | NaN | NaN | HCl | TMOS | NaN | 373 | 24 | 333 | 24 | NaN | NaN | NaN | 298 | 72 | Calcination | 723 | 5 | NaN | NaN | NaN | NaN | NaN | NaN | NaN | NaN | NaN | NaN | NaN | NaN | NaN | NaN | NaN | NaN | NaN | NaN | 864 | 1.28 | NaN | 6.35 | 16.96 | 0.15 | 363.15 | 4.63 | Structure Property-CO2 Capture Performance Relations of Amine-Functionalized Porous Silica Composite Adsorbents
294 | A-BK-TEPA-30 | S45 | A-BK | KIT-6 | P123 | BuOH | NaN | H2O | HCl | TEOS | NaN | 313 | 24 | 373 | 24 | NaN | NaN | NaN | NaN | NaN | Calcination | 823 | 6 | NaN | NaN | NaN | NaN | Grafting | APTMS | PhMe | 358 | 16 | PhMe | NaN | NaN | 373 | 2 | NaN | NaN | NaN | NaN | 120 | 0.37 | NaN | 5.98 | 8.74 | 0.15 | 333.15 | 3.78 | An amine-bifunctionalization strategy with Beta/KIT-6 composite as a support for CO2 adsorbent preparation
295 | A-BK-TEPA-50 | S45 | A-BK | KIT-6 | P123 | BuOH | NaN | H2O | HCl | TEOS | NaN | 313 | 24 | 373 | 24 | NaN | NaN | NaN | NaN | NaN | Calcination | 823 | 6 | NaN | NaN | NaN | NaN | Grafting | APTMS | PhMe | 358 | 16 | PhMe | NaN | NaN | 373 | 2 | NaN | NaN | NaN | NaN | 120 | 0.37 | NaN | 5.98 | 11.39 | 0.15 | 333.15 | 5.12 | An amine-bifunctionalization strategy with Beta/KIT-6 composite as a support for CO2 adsorbent preparation
296 | A-BK-TEPA-55 | S45 | A-BK | KIT-6 | P123 | BuOH | NaN | H2O | HCl | TEOS | NaN | 313 | 24 | 373 | 24 | NaN | NaN | NaN | NaN | NaN | Calcination | 823 | 6 | NaN | NaN | NaN | NaN | Grafting | APTMS | PhMe | 358 | 16 | PhMe | NaN | NaN | 373 | 2 | NaN | NaN | NaN | NaN | 120 | 0.37 | NaN | 5.98 | 12.75 | 0.15 | 333.15 | 4.46 | An amine-bifunctionalization strategy with Beta/KIT-6 composite as a support for CO2 adsorbent preparation
297 | A-BK-TEPA-60 | S45 | A-BK | KIT-6 | P123 | BuOH | NaN | H2O | HCl | TEOS | NaN | 313 | 24 | 373 | 24 | NaN | NaN | NaN | NaN | NaN | Calcination | 823 | 6 | NaN | NaN | NaN | NaN | Grafting | APTMS | PhMe | 358 | 16 | PhMe | NaN | NaN | 373 | 2 | NaN | NaN | NaN | NaN | 120 | 0.37 | NaN | 5.98 | 15.35 | 0.15 | 333.15 | 4.01 | An amine-bifunctionalization strategy with Beta/KIT-6 composite as a support for CO2 adsorbent preparation
298 | A-BK-TEPA-50 | S45 | A-BK | KIT-6 | P123 | BuOH | NaN | H2O | HCl | TEOS | NaN | 313 | 24 | 373 | 24 | NaN | NaN | NaN | NaN | NaN | Calcination | 823 | 6 | NaN | NaN | NaN | NaN | Grafting | APTMS | PhMe | 358 | 16 | PhMe | NaN | NaN | 373 | 2 | NaN | NaN | NaN | NaN | 120 | 0.37 | NaN | 5.98 | 11.39 | 0.15 | 313.15 | 3.73 | An amine-bifunctionalization strategy with Beta/KIT-6 composite as a support for CO2 adsorbent preparation
299 | A-BK-TEPA-50 | S45 | A-BK | KIT-6 | P123 | BuOH | NaN | H2O | HCl | TEOS | NaN | 313 | 24 | 373 | 24 | NaN | NaN | NaN | NaN | NaN | Calcination | 823 | 6 | NaN | NaN | NaN | NaN | Grafting | APTMS | PhMe | 358 | 16 | PhMe | NaN | NaN | 373 | 2 | NaN | NaN | NaN | NaN | 120 | 0.37 | NaN | 5.98 | 11.39 | 0.15 | 348.15 | 4.10 | An amine-bifunctionalization strategy with Beta/KIT-6 composite as a support for CO2 adsorbent preparation
300 | A-BK-TEPA-50 | S45 | A-BK | KIT-6 | P123 | BuOH | NaN | H2O | HCl | TEOS | NaN | 313 | 24 | 373 | 24 | NaN | NaN | NaN | NaN | NaN | Calcination | 823 | 6 | NaN | NaN | NaN | NaN | Grafting | APTMS | PhMe | 358 | 16 | PhMe | NaN | NaN | 373 | 2 | NaN | NaN | NaN | NaN | 120 | 0.37 | NaN | 5.98 | 11.39 | 0.15 | 353.15 | 3.81 | An amine-bifunctionalization strategy with Beta/KIT-6 composite as a support for CO2 adsorbent preparation
301 | A-BK-TEPA-50 | S45 | A-BK | KIT-6 | P123 | BuOH | NaN | H2O | HCl | TEOS | NaN | 313 | 24 | 373 | 24 | NaN | NaN | NaN | NaN | NaN | Calcination | 823 | 6 | NaN | NaN | NaN | NaN | Grafting | APTMS | PhMe | 358 | 16 | PhMe | NaN | NaN | 373 | 2 | NaN | NaN | NaN | NaN | 120 | 0.37 | NaN | 5.98 | 11.39 | 0.15 | 363.15 | 3.53 | An amine-bifunctionalization strategy with Beta/KIT-6 composite as a support for CO2 adsorbent preparation
310 | MMSN/TEPA-50 | S49 | MMSN | DOS | CTAC | NaN | NaN | H2O | TEA | TEOS | NaN | 368 | 3 | NaN | NaN | H2O | NaN | NaN | NaN | NaN | Calcination | 673 | 10 | NaN | NaN | NaN | NaN | NaN | NaN | NaN | NaN | NaN | NaN | NaN | NaN | NaN | NaN | NaN | NaN | NaN | NaN | 981 | 1.90 | 1.12 | 3.3 | 12.57 | 1 | 273.15 | 3.08 | Role of brush-like additives in CO2 adsorbents for the enhancement of amine efficiency
320 | MMSN/TEPA-50 | S49 | MMSN | DOS | CTAC | NaN | NaN | H2O | TEA | TEOS | NaN | 368 | 3 | NaN | NaN | H2O | NaN | NaN | NaN | NaN | Calcination | 673 | 10 | NaN | NaN | NaN | NaN | NaN | NaN | NaN | NaN | NaN | NaN | NaN | NaN | NaN | NaN | NaN | NaN | NaN | NaN | 981 | 1.90 | 1.12 | 3.3 | 12.57 | 0.15 | 348.15 | 3.20 | Role of brush-like additives in CO2 adsorbents for the enhancement of amine efficiency
324 | MMSN/TEPA-50 | S49 | MMSN | DOS | CTAC | NaN | NaN | H2O | TEA | TEOS | NaN | 368 | 3 | NaN | NaN | H2O | NaN | NaN | NaN | NaN | Calcination | 673 | 10 | NaN | NaN | NaN | NaN | NaN | NaN | NaN | NaN | NaN | NaN | NaN | NaN | NaN | NaN | NaN | NaN | NaN | NaN | 981 | 1.90 | 1.12 | 3.3 | 12.57 | 0.0004 | 298.15 | 2.48 | Role of brush-like additives in CO2 adsorbents for the enhancement of amine efficiency
325 | R40-10 | S52 | R40 | DOS | CTAB | PFDOA | NaN | H2O | NaOH | TEOS | NaN | 353 | 2 | NaN | NaN | NaN | NaN | NaN | NaN | NaN | Calcination | 823 | 5 | NaN | NaN | NaN | NaN | NaN | NaN | NaN | NaN | NaN | NaN | NaN | NaN | NaN | NaN | NaN | NaN | NaN | NaN | 923 | 0.86 | NaN | 3.7 | 2.64 | 1 | 348.15 | 1.11 | Fabrication and CO2 adsorption performance of bimodal porous silica hollow spheres with amine-modified surfaces
326 | R40-20 | S52 | R40 | DOS | CTAB | PFDOA | NaN | H2O | NaOH | TEOS | NaN | 353 | 2 | NaN | NaN | NaN | NaN | NaN | NaN | NaN | Calcination | 823 | 5 | NaN | NaN | NaN | NaN | NaN | NaN | NaN | NaN | NaN | NaN | NaN | NaN | NaN | NaN | NaN | NaN | NaN | NaN | 923 | 0.86 | NaN | 3.7 | 5.28 | 1 | 348.15 | 1.49 | Fabrication and CO2 adsorption performance of bimodal porous silica hollow spheres with amine-modified surfaces
327 | R40-50 | S52 | R40 | DOS | CTAB | PFDOA | NaN | H2O | NaOH | TEOS | NaN | 353 | 2 | NaN | NaN | NaN | NaN | NaN | NaN | NaN | Calcination | 823 | 5 | NaN | NaN | NaN | NaN | NaN | NaN | NaN | NaN | NaN | NaN | NaN | NaN | NaN | NaN | NaN | NaN | NaN | NaN | 923 | 0.86 | NaN | 3.7 | 13.21 | 1 | 348.15 | 3.86 | Fabrication and CO2 adsorption performance of bimodal porous silica hollow spheres with amine-modified surfaces
328 | R40-70 | S52 | R40 | DOS | CTAB | PFDOA | NaN | H2O | NaOH | TEOS | NaN | 353 | 2 | NaN | NaN | NaN | NaN | NaN | NaN | NaN | Calcination | 823 | 5 | NaN | NaN | NaN | NaN | NaN | NaN | NaN | NaN | NaN | NaN | NaN | NaN | NaN | NaN | NaN | NaN | NaN | NaN | 923 | 0.86 | NaN | 3.7 | 18.49 | 1 | 348.15 | 2.80 | Fabrication and CO2 adsorption performance of bimodal porous silica hollow spheres with amine-modified surfaces
329 | R40-50 | S52 | R40 | DOS | CTAB | PFDOA | NaN | H2O | NaOH | TEOS | NaN | 353 | 2 | NaN | NaN | NaN | NaN | NaN | NaN | NaN | Calcination | 823 | 5 | NaN | NaN | NaN | NaN | NaN | NaN | NaN | NaN | NaN | NaN | NaN | NaN | NaN | NaN | NaN | NaN | NaN | NaN | 923 | 0.86 | NaN | 3.7 | 13.21 | 1 | 308.15 | 2.93 | Fabrication and CO2 adsorption performance of bimodal porous silica hollow spheres with amine-modified surfaces
330 | R40-50 | S52 | R40 | DOS | CTAB | PFDOA | NaN | H2O | NaOH | TEOS | NaN | 353 | 2 | NaN | NaN | NaN | NaN | NaN | NaN | NaN | Calcination | 823 | 5 | NaN | NaN | NaN | NaN | NaN | NaN | NaN | NaN | NaN | NaN | NaN | NaN | NaN | NaN | NaN | NaN | NaN | NaN | 923 | 0.86 | NaN | 3.7 | 13.21 | 1 | 383.15 | 4.41 | Fabrication and CO2 adsorption performance of bimodal porous silica hollow spheres with amine-modified surfaces
331 | R40-50 | S52 | R40 | DOS | CTAB | PFDOA | NaN | H2O | NaOH | TEOS | NaN | 353 | 2 | NaN | NaN | NaN | NaN | NaN | NaN | NaN | Calcination | 823 | 5 | NaN | NaN | NaN | NaN | NaN | NaN | NaN | NaN | NaN | NaN | NaN | NaN | NaN | NaN | NaN | NaN | NaN | NaN | 923 | 0.86 | NaN | 3.7 | 13.21 | 1 | 403.15 | 3.16 | Fabrication and CO2 adsorption performance of bimodal porous silica hollow spheres with amine-modified surfaces
332 | R5-50 | S50 | R5 | DOS | CTAB | PFDOA | NaN | H2O | NaOH | TEOS | NaN | 353 | 2 | NaN | NaN | NaN | NaN | NaN | NaN | NaN | Calcination | 823 | 5 | NaN | NaN | NaN | NaN | NaN | NaN | NaN | NaN | NaN | NaN | NaN | NaN | NaN | NaN | NaN | NaN | NaN | NaN | 436 | 0.48 | NaN | 4.4 | 13.21 | 1 | 383.15 | 2.70 | Fabrication and CO2 adsorption performance of bimodal porous silica hollow spheres with amine-modified surfaces
333 | R20-50 | S51 | R20 | DOS | CTAB | PFDOA | NaN | H2O | NaOH | TEOS | NaN | 353 | 2 | NaN | NaN | NaN | NaN | NaN | NaN | NaN | Calcination | 823 | 5 | NaN | NaN | NaN | NaN | NaN | NaN | NaN | NaN | NaN | NaN | NaN | NaN | NaN | NaN | NaN | NaN | NaN | NaN | 892 | 0.97 | NaN | 4.4 | 13.21 | 1 | 383.15 | 3.15 | Fabrication and CO2 adsorption performance of bimodal porous silica hollow spheres with amine-modified surfaces
335 | ZS-A-T-30 | S54 | ZS-A-1 | SBA-16 | F127 | BuOH | ZSM-5 | H2O | HCl | TEOS | NaN | NaN | 20 | 373 | 24 | NaN | NaN | NaN | 353 | 6 | Calcination | 823 | 6 | NaN | NaN | NaN | NaN | Grafting | APTES | H2O | 358 | 16 | PhMe | NaN | NaN | 373 | 2 | NaN | NaN | NaN | NaN | 168 | 0.24 | NaN | 3.10 | 5.05 | 0.15 | 363.15 | 1.02 | Amine-bifunctionalized ZSM-5/SBA-16 composite for CO2 adsorption
336 | ZS-A-T-50 | S54 | ZS-A-1 | SBA-16 | F127 | BuOH | ZSM-5 | H2O | HCl | TEOS | NaN | NaN | 20 | 373 | 24 | NaN | NaN | NaN | 353 | 6 | Calcination | 823 | 6 | NaN | NaN | NaN | NaN | Grafting | APTES | H2O | 358 | 16 | PhMe | NaN | NaN | 373 | 2 | NaN | NaN | NaN | NaN | 168 | 0.24 | NaN | 3.10 | 5.83 | 0.15 | 363.15 | 1.27 | Amine-bifunctionalized ZSM-5/SBA-16 composite for CO2 adsorption
337 | ZS-A-T-55 | S54 | ZS-A-1 | SBA-16 | F127 | BuOH | ZSM-5 | H2O | HCl | TEOS | NaN | NaN | 20 | 373 | 24 | NaN | NaN | NaN | 353 | 6 | Calcination | 823 | 6 | NaN | NaN | NaN | NaN | Grafting | APTES | H2O | 358 | 16 | PhMe | NaN | NaN | 373 | 2 | NaN | NaN | NaN | NaN | 168 | 0.24 | NaN | 3.10 | 6.51 | 0.15 | 363.15 | 1.63 | Amine-bifunctionalized ZSM-5/SBA-16 composite for CO2 adsorption
338 | ZS-A-T-60 | S54 | ZS-A-1 | SBA-16 | F127 | BuOH | ZSM-5 | H2O | HCl | TEOS | NaN | NaN | 20 | 373 | 24 | NaN | NaN | NaN | 353 | 6 | Calcination | 823 | 6 | NaN | NaN | NaN | NaN | Grafting | APTES | H2O | 358 | 16 | PhMe | NaN | NaN | 373 | 2 | NaN | NaN | NaN | NaN | 168 | 0.24 | NaN | 3.10 | 7.31 | 0.15 | 363.15 | 1.02 | Amine-bifunctionalized ZSM-5/SBA-16 composite for CO2 adsorption
339 | ZS-A-T-55 | S54 | ZS-A-1 | SBA-16 | F127 | BuOH | ZSM-5 | H2O | HCl | TEOS | NaN | NaN | 20 | 373 | 24 | NaN | NaN | NaN | 353 | 6 | Calcination | 823 | 6 | NaN | NaN | NaN | NaN | Grafting | APTES | H2O | 358 | 16 | PhMe | NaN | NaN | 373 | 2 | NaN | NaN | NaN | NaN | 168 | 0.24 | NaN | 3.10 | 6.51 | 0.15 | 303.15 | 1.16 | Amine-bifunctionalized ZSM-5/SBA-16 composite for CO2 adsorption
340 | ZS-A-T-55 | S54 | ZS-A-1 | SBA-16 | F127 | BuOH | ZSM-5 | H2O | HCl | TEOS | NaN | NaN | 20 | 373 | 24 | NaN | NaN | NaN | 353 | 6 | Calcination | 823 | 6 | NaN | NaN | NaN | NaN | Grafting | APTES | H2O | 358 | 16 | PhMe | NaN | NaN | 373 | 2 | NaN | NaN | NaN | NaN | 168 | 0.24 | NaN | 3.10 | 6.51 | 0.15 | 318.15 | 1.20 | Amine-bifunctionalized ZSM-5/SBA-16 composite for CO2 adsorption
341 | ZS-A-T-55 | S54 | ZS-A-1 | SBA-16 | F127 | BuOH | ZSM-5 | H2O | HCl | TEOS | NaN | NaN | 20 | 373 | 24 | NaN | NaN | NaN | 353 | 6 | Calcination | 823 | 6 | NaN | NaN | NaN | NaN | Grafting | APTES | H2O | 358 | 16 | PhMe | NaN | NaN | 373 | 2 | NaN | NaN | NaN | NaN | 168 | 0.24 | NaN | 3.10 | 6.51 | 0.15 | 333.15 | 1.06 | Amine-bifunctionalized ZSM-5/SBA-16 composite for CO2 adsorption
342 | ZS-A-T-55 | S54 | ZS-A-1 | SBA-16 | F127 | BuOH | ZSM-5 | H2O | HCl | TEOS | NaN | NaN | 20 | 373 | 24 | NaN | NaN | NaN | 353 | 6 | Calcination | 823 | 6 | NaN | NaN | NaN | NaN | Grafting | APTES | H2O | 358 | 16 | PhMe | NaN | NaN | 373 | 2 | NaN | NaN | NaN | NaN | 168 | 0.24 | NaN | 3.10 | 6.51 | 0.15 | 348.15 | 1.22 | Amine-bifunctionalized ZSM-5/SBA-16 composite for CO2 adsorption
368 | MCF-0.4-TEPA40% | S60 | MCF-0.4 | DOS | P123 | TMB | NaN | NaN | HCl | TEOS | NaN | 313 | 24 | 373 | 24 | NaN | NaN | NaN | 353 | 10 | Calcination | 823 | 6 | NaN | NaN | NaN | NaN | NaN | NaN | NaN | NaN | NaN | NaN | NaN | NaN | NaN | NaN | NaN | NaN | NaN | NaN | 616 | 1.12 | NaN | 6.09 | 10.56 | 0.15 | 343.15 | 3.17 | Development of Amine-Functionalized Silica Foams with Hierarchical Pore Structure for CO2 Capture
369 | MCF-0.4-TEPA50% | S60 | MCF-0.4 | DOS | P123 | TMB | NaN | NaN | HCl | TEOS | NaN | 313 | 24 | 373 | 24 | NaN | NaN | NaN | 353 | 10 | Calcination | 823 | 6 | NaN | NaN | NaN | NaN | NaN | NaN | NaN | NaN | NaN | NaN | NaN | NaN | NaN | NaN | NaN | NaN | NaN | NaN | 616 | 1.12 | NaN | 6.09 | 13.21 | 0.15 | 343.15 | 3.41 | Development of Amine-Functionalized Silica Foams with Hierarchical Pore Structure for CO2 Capture
370 | MCF-0.4-TEPA60% | S60 | MCF-0.4 | DOS | P123 | TMB | NaN | NaN | HCl | TEOS | NaN | 313 | 24 | 373 | 24 | NaN | NaN | NaN | 353 | 10 | Calcination | 823 | 6 | NaN | NaN | NaN | NaN | NaN | NaN | NaN | NaN | NaN | NaN | NaN | NaN | NaN | NaN | NaN | NaN | NaN | NaN | 616 | 1.12 | NaN | 6.09 | 15.85 | 0.15 | 343.15 | 4.03 | Development of Amine-Functionalized Silica Foams with Hierarchical Pore Structure for CO2 Capture
371 | MCF-0.4-TEPA70% | S60 | MCF-0.4 | DOS | P123 | TMB | NaN | NaN | HCl | TEOS | NaN | 313 | 24 | 373 | 24 | NaN | NaN | NaN | 353 | 10 | Calcination | 823 | 6 | NaN | NaN | NaN | NaN | NaN | NaN | NaN | NaN | NaN | NaN | NaN | NaN | NaN | NaN | NaN | NaN | NaN | NaN | 616 | 1.12 | NaN | 6.09 | 18.49 | 0.15 | 343.15 | 3.84 | Development of Amine-Functionalized Silica Foams with Hierarchical Pore Structure for CO2 Capture
372 | MCF-0.6-TEPA40% | S61 | MCF-0.6 | DOS | P123 | TMB | NaN | NaN | HCl | TEOS | NaN | 313 | 24 | 373 | 24 | NaN | NaN | NaN | 353 | 10 | Calcination | 823 | 6 | NaN | NaN | NaN | NaN | NaN | NaN | NaN | NaN | NaN | NaN | NaN | NaN | NaN | NaN | NaN | NaN | NaN | NaN | 668 | 1.39 | NaN | 8.07 | 10.56 | 0.15 | 343.15 | 3.31 | Development of Amine-Functionalized Silica Foams with Hierarchical Pore Structure for CO2 Capture
373 | MCF-0.6-TEPA50% | S61 | MCF-0.6 | DOS | P123 | TMB | NaN | NaN | HCl | TEOS | NaN | 313 | 24 | 373 | 24 | NaN | NaN | NaN | 353 | 10 | Calcination | 823 | 6 | NaN | NaN | NaN | NaN | NaN | NaN | NaN | NaN | NaN | NaN | NaN | NaN | NaN | NaN | NaN | NaN | NaN | NaN | 668 | 1.39 | NaN | 8.07 | 13.21 | 0.15 | 343.15 | 3.83 | Development of Amine-Functionalized Silica Foams with Hierarchical Pore Structure for CO2 Capture
374 | MCF-0.6-TEPA60% | S61 | MCF-0.6 | DOS | P123 | TMB | NaN | NaN | HCl | TEOS | NaN | 313 | 24 | 373 | 24 | NaN | NaN | NaN | 353 | 10 | Calcination | 823 | 6 | NaN | NaN | NaN | NaN | NaN | NaN | NaN | NaN | NaN | NaN | NaN | NaN | NaN | NaN | NaN | NaN | NaN | NaN | 668 | 1.39 | NaN | 8.07 | 15.85 | 0.15 | 343.15 | 4.31 | Development of Amine-Functionalized Silica Foams with Hierarchical Pore Structure for CO2 Capture
375 | MCF-0.6-TEPA70% | S61 | MCF-0.6 | DOS | P123 | TMB | NaN | NaN | HCl | TEOS | NaN | 313 | 24 | 373 | 24 | NaN | NaN | NaN | 353 | 10 | Calcination | 823 | 6 | NaN | NaN | NaN | NaN | NaN | NaN | NaN | NaN | NaN | NaN | NaN | NaN | NaN | NaN | NaN | NaN | NaN | NaN | 668 | 1.39 | NaN | 8.07 | 18.49 | 0.15 | 343.15 | 3.98 | Development of Amine-Functionalized Silica Foams with Hierarchical Pore Structure for CO2 Capture
376 | MCF-0.8-TEPA40% | S62 | MCF-0.8 | DOS | P123 | TMB | NaN | NaN | HCl | TEOS | NaN | 313 | 24 | 373 | 24 | NaN | NaN | NaN | 353 | 10 | Calcination | 823 | 6 | NaN | NaN | NaN | NaN | NaN | NaN | NaN | NaN | NaN | NaN | NaN | NaN | NaN | NaN | NaN | NaN | NaN | NaN | 703 | 1.59 | NaN | 10.2 | 10.56 | 0.15 | 343.15 | 3.51 | Development of Amine-Functionalized Silica Foams with Hierarchical Pore Structure for CO2 Capture
377 | MCF-0.8-TEPA50% | S62 | MCF-0.8 | DOS | P123 | TMB | NaN | NaN | HCl | TEOS | NaN | 313 | 24 | 373 | 24 | NaN | NaN | NaN | 353 | 10 | Calcination | 823 | 6 | NaN | NaN | NaN | NaN | NaN | NaN | NaN | NaN | NaN | NaN | NaN | NaN | NaN | NaN | NaN | NaN | NaN | NaN | 703 | 1.59 | NaN | 10.2 | 13.21 | 0.15 | 343.15 | 4.01 | Development of Amine-Functionalized Silica Foams with Hierarchical Pore Structure for CO2 Capture
378 | MCF-0.8-TEPA60% | S62 | MCF-0.8 | DOS | P123 | TMB | NaN | NaN | HCl | TEOS | NaN | 313 | 24 | 373 | 24 | NaN | NaN | NaN | 353 | 10 | Calcination | 823 | 6 | NaN | NaN | NaN | NaN | NaN | NaN | NaN | NaN | NaN | NaN | NaN | NaN | NaN | NaN | NaN | NaN | NaN | NaN | 703 | 1.59 | NaN | 10.2 | 15.85 | 0.15 | 343.15 | 4.75 | Development of Amine-Functionalized Silica Foams with Hierarchical Pore Structure for CO2 Capture
379 | MCF-0.8-TEPA70% | S62 | MCF-0.8 | DOS | P123 | TMB | NaN | NaN | HCl | TEOS | NaN | 313 | 24 | 373 | 24 | NaN | NaN | NaN | 353 | 10 | Calcination | 823 | 6 | NaN | NaN | NaN | NaN | NaN | NaN | NaN | NaN | NaN | NaN | NaN | NaN | NaN | NaN | NaN | NaN | NaN | NaN | 703 | 1.59 | NaN | 10.2 | 18.49 | 0.15 | 343.15 | 4.39 | Development of Amine-Functionalized Silica Foams with Hierarchical Pore Structure for CO2 Capture
384 | TS-TEPA40% | S64 | TS | DOS | P123 | NaN | NaN | H2O | HCl | TEOS | NaN | 413 | 20 | 323 | 12 | NaN | NaN | NaN | NaN | NaN | Calcination | 823 | 4 | NaN | NaN | NaN | NaN | NaN | NaN | NaN | NaN | NaN | NaN | NaN | NaN | NaN | NaN | NaN | NaN | NaN | NaN | 315 | 1.19 | 1.06 | 11.56 | 10.56 | 0.15 | 363.15 | 3.74 | Time-Saving and Cheap Strategy To Prepare Large Mesoporous Materials for Efficient CO2 Adsorption
385 | TS-TEPA50% | S64 | TS | DOS | P123 | NaN | NaN | H2O | HCl | TEOS | NaN | 413 | 20 | 323 | 12 | NaN | NaN | NaN | NaN | NaN | Calcination | 823 | 4 | NaN | NaN | NaN | NaN | NaN | NaN | NaN | NaN | NaN | NaN | NaN | NaN | NaN | NaN | NaN | NaN | NaN | NaN | 315 | 1.19 | 1.06 | 11.56 | 13.21 | 0.15 | 363.15 | 4.26 | Time-Saving and Cheap Strategy To Prepare Large Mesoporous Materials for Efficient CO2 Adsorption
386 | TS-TEPA60% | S64 | TS | DOS | P123 | NaN | NaN | H2O | HCl | TEOS | NaN | 413 | 20 | 323 | 12 | NaN | NaN | NaN | NaN | NaN | Calcination | 823 | 4 | NaN | NaN | NaN | NaN | NaN | NaN | NaN | NaN | NaN | NaN | NaN | NaN | NaN | NaN | NaN | NaN | NaN | NaN | 315 | 1.19 | 1.06 | 11.56 | 17.81 | 0.15 | 363.15 | 4.90 | Time-Saving and Cheap Strategy To Prepare Large Mesoporous Materials for Efficient CO2 Adsorption
387 | TS-TEPA70% | S64 | TS | DOS | P123 | NaN | NaN | H2O | HCl | TEOS | NaN | 413 | 20 | 323 | 12 | NaN | NaN | NaN | NaN | NaN | Calcination | 823 | 4 | NaN | NaN | NaN | NaN | NaN | NaN | NaN | NaN | NaN | NaN | NaN | NaN | NaN | NaN | NaN | NaN | NaN | NaN | 315 | 1.19 | 1.06 | 11.56 | 18.49 | 0.15 | 363.15 | 4.73 | Time-Saving and Cheap Strategy To Prepare Large Mesoporous Materials for Efficient CO2 Adsorption
388 | SS-TEPA40% | S65 | SS | DOS | P123 | NaN | NaN | H2O | HCl | Na2SiO3 | NaN | 413 | 20 | 323 | 12 | NaN | NaN | NaN | NaN | NaN | Calcination | 823 | 4 | NaN | NaN | NaN | NaN | NaN | NaN | NaN | NaN | NaN | NaN | NaN | NaN | NaN | NaN | NaN | NaN | NaN | NaN | 332 | 1.21 | 1.07 | 11.86 | 10.56 | 0.15 | 363.15 | 3.81 | Time-Saving and Cheap Strategy To Prepare Large Mesoporous Materials for Efficient CO2 Adsorption
389 | SS-TEPA50% | S65 | SS | DOS | P123 | NaN | NaN | H2O | HCl | Na2SiO3 | NaN | 413 | 20 | 323 | 12 | NaN | NaN | NaN | NaN | NaN | Calcination | 823 | 4 | NaN | NaN | NaN | NaN | NaN | NaN | NaN | NaN | NaN | NaN | NaN | NaN | NaN | NaN | NaN | NaN | NaN | NaN | 332 | 1.21 | 1.07 | 11.86 | 13.21 | 0.15 | 363.15 | 4.18 | Time-Saving and Cheap Strategy To Prepare Large Mesoporous Materials for Efficient CO2 Adsorption
390 | SS-TEPA60% | S65 | SS | DOS | P123 | NaN | NaN | H2O | HCl | Na2SiO3 | NaN | 413 | 20 | 323 | 12 | NaN | NaN | NaN | NaN | NaN | Calcination | 823 | 4 | NaN | NaN | NaN | NaN | NaN | NaN | NaN | NaN | NaN | NaN | NaN | NaN | NaN | NaN | NaN | NaN | NaN | NaN | 332 | 1.21 | 1.07 | 11.86 | 18.08 | 0.15 | 363.15 | 4.92 | Time-Saving and Cheap Strategy To Prepare Large Mesoporous Materials for Efficient CO2 Adsorption
391 | SS-TEPA70% | S65 | SS | DOS | P123 | NaN | NaN | H2O | HCl | Na2SiO3 | NaN | 413 | 20 | 323 | 12 | NaN | NaN | NaN | NaN | NaN | Calcination | 823 | 4 | NaN | NaN | NaN | NaN | NaN | NaN | NaN | NaN | NaN | NaN | NaN | NaN | NaN | NaN | NaN | NaN | NaN | NaN | 332 | 1.21 | 1.07 | 11.86 | 18.49 | 0.15 | 363.15 | 4.96 | Time-Saving and Cheap Strategy To Prepare Large Mesoporous Materials for Efficient CO2 Adsorption
392 | LS-TEPA40% | S66 | LS | DOS | P123 | Na2SiO3 | NaN | H2O | HCl | Na2SiO3 | NaN | 413 | 20 | 323 | 12 | NaN | NaN | NaN | NaN | NaN | Calcination | 823 | 4 | NaN | NaN | NaN | NaN | NaN | NaN | NaN | NaN | NaN | NaN | NaN | NaN | NaN | NaN | NaN | NaN | NaN | NaN | 340 | 1.35 | 1.21 | 13.45 | 13.69 | 0.15 | 363.15 | 3.93 | Time-Saving and Cheap Strategy To Prepare Large Mesoporous Materials for Efficient CO2 Adsorption
393 | LS-TEPA50% | S66 | LS | DOS | P123 | Na2SiO3 | NaN | H2O | HCl | Na2SiO3 | NaN | 413 | 20 | 323 | 12 | NaN | NaN | NaN | NaN | NaN | Calcination | 823 | 4 | NaN | NaN | NaN | NaN | NaN | NaN | NaN | NaN | NaN | NaN | NaN | NaN | NaN | NaN | NaN | NaN | NaN | NaN | 340 | 1.35 | 1.21 | 13.45 | 15.50 | 0.15 | 363.15 | 4.39 | Time-Saving and Cheap Strategy To Prepare Large Mesoporous Materials for Efficient CO2 Adsorption
394 | LS-TEPA60% | S66 | LS | DOS | P123 | Na2SiO3 | NaN | H2O | HCl | Na2SiO3 | NaN | 413 | 20 | 323 | 12 | NaN | NaN | NaN | NaN | NaN | Calcination | 823 | 4 | NaN | NaN | NaN | NaN | NaN | NaN | NaN | NaN | NaN | NaN | NaN | NaN | NaN | NaN | NaN | NaN | NaN | NaN | 340 | 1.35 | 1.21 | 13.45 | 17.74 | 0.15 | 363.15 | 5.18 | Time-Saving and Cheap Strategy To Prepare Large Mesoporous Materials for Efficient CO2 Adsorption
395 | LS-TEPA70% | S66 | LS | DOS | P123 | Na2SiO3 | NaN | H2O | HCl | Na2SiO3 | NaN | 413 | 20 | 323 | 12 | NaN | NaN | NaN | NaN | NaN | Calcination | 823 | 4 | NaN | NaN | NaN | NaN | NaN | NaN | NaN | NaN | NaN | NaN | NaN | NaN | NaN | NaN | NaN | NaN | NaN | NaN | 340 | 1.35 | 1.21 | 13.45 | 20.61 | 0.15 | 363.15 | 5.38 | Time-Saving and Cheap Strategy To Prepare Large Mesoporous Materials for Efficient CO2 Adsorption
396 | S/T1 | S67 | SBA-15 | SBA-15 | P123 | NaN | NaN | H2O | HCl | TEOS | NaN | NaN | NaN | 373 | 24 | NaN | NaN | NaN | 348 | 12 | Calcination | 823 | 12 | NaN | NaN | NaN | NaN | NaN | NaN | NaN | NaN | NaN | NaN | NaN | NaN | NaN | NaN | NaN | NaN | NaN | NaN | 934 | 1.45 | NaN | NaN | 19.10 | 0.0004 | 293.15 | 1.91 | Mixed polyamines promotes CO2 adsorption from air
397 | KIT-6-TEPA | S68 | KIT-6 | KIT-6 | P123 | BuOH | NaN | H2O | HCl | TEOS | NaN | 313 | 24 | 373 | 24 | NaN | NaN | NaN | 373 | 20 | Calcination | 823 | NaN | NaN | NaN | NaN | NaN | NaN | NaN | NaN | NaN | NaN | NaN | NaN | NaN | NaN | NaN | NaN | NaN | NaN | NaN | NaN | NaN | NaN | NaN | 13.21 | 0.1 | 293 | 1.88 | Carbon Dioxide Capture by Functionalized Solid Amine Sorbents with Simulated Flue Gas Conditions
398 | KIT-6-TEPA | S68 | KIT-6 | KIT-6 | P123 | BuOH | NaN | H2O | HCl | TEOS | NaN | 313 | 24 | 373 | 24 | NaN | NaN | NaN | 373 | 20 | Calcination | 823 | NaN | NaN | NaN | NaN | NaN | NaN | NaN | NaN | NaN | NaN | NaN | NaN | NaN | NaN | NaN | NaN | NaN | NaN | NaN | NaN | NaN | NaN | NaN | 13.21 | 0.1 | 303 | 2.10 | Carbon Dioxide Capture by Functionalized Solid Amine Sorbents with Simulated Flue Gas Conditions
399 | KIT-6-TEPA | S68 | KIT-6 | KIT-6 | P123 | BuOH | NaN | H2O | HCl | TEOS | NaN | 313 | 24 | 373 | 24 | NaN | NaN | NaN | 373 | 20 | Calcination | 823 | NaN | NaN | NaN | NaN | NaN | NaN | NaN | NaN | NaN | NaN | NaN | NaN | NaN | NaN | NaN | NaN | NaN | NaN | NaN | NaN | NaN | NaN | NaN | 13.21 | 0.1 | 313 | 2.29 | Carbon Dioxide Capture by Functionalized Solid Amine Sorbents with Simulated Flue Gas Conditions
400 | KIT-6-TEPA | S68 | KIT-6 | KIT-6 | P123 | BuOH | NaN | H2O | HCl | TEOS | NaN | 313 | 24 | 373 | 24 | NaN | NaN | NaN | 373 | 20 | Calcination | 823 | NaN | NaN | NaN | NaN | NaN | NaN | NaN | NaN | NaN | NaN | NaN | NaN | NaN | NaN | NaN | NaN | NaN | NaN | NaN | NaN | NaN | NaN | NaN | 13.21 | 0.1 | 323 | 2.57 | Carbon Dioxide Capture by Functionalized Solid Amine Sorbents with Simulated Flue Gas Conditions
401 | KIT-6-TEPA | S68 | KIT-6 | KIT-6 | P123 | BuOH | NaN | H2O | HCl | TEOS | NaN | 313 | 24 | 373 | 24 | NaN | NaN | NaN | 373 | 20 | Calcination | 823 | NaN | NaN | NaN | NaN | NaN | NaN | NaN | NaN | NaN | NaN | NaN | NaN | NaN | NaN | NaN | NaN | NaN | NaN | NaN | NaN | NaN | NaN | NaN | 13.21 | 0.1 | 333 | 2.85 | Carbon Dioxide Capture by Functionalized Solid Amine Sorbents with Simulated Flue Gas Conditions
402 | KIT-6-TEPA | S68 | KIT-6 | KIT-6 | P123 | BuOH | NaN | H2O | HCl | TEOS | NaN | 313 | 24 | 373 | 24 | NaN | NaN | NaN | 373 | 20 | Calcination | 823 | NaN | NaN | NaN | NaN | NaN | NaN | NaN | NaN | NaN | NaN | NaN | NaN | NaN | NaN | NaN | NaN | NaN | NaN | NaN | NaN | NaN | NaN | NaN | 13.21 | 0.1 | 353 | 2.71 | Carbon Dioxide Capture by Functionalized Solid Amine Sorbents with Simulated Flue Gas Conditions
403 | KIT-6-TEPA | S68 | KIT-6 | KIT-6 | P123 | BuOH | NaN | H2O | HCl | TEOS | NaN | 313 | 24 | 373 | 24 | NaN | NaN | NaN | 373 | 20 | Calcination | 823 | NaN | NaN | NaN | NaN | NaN | NaN | NaN | NaN | NaN | NaN | NaN | NaN | NaN | NaN | NaN | NaN | NaN | NaN | NaN | NaN | NaN | NaN | NaN | 13.21 | 1 | 293 | 2.35 | Carbon Dioxide Capture by Functionalized Solid Amine Sorbents with Simulated Flue Gas Conditions
404 | KIT-6-TEPA | S68 | KIT-6 | KIT-6 | P123 | BuOH | NaN | H2O | HCl | TEOS | NaN | 313 | 24 | 373 | 24 | NaN | NaN | NaN | 373 | 20 | Calcination | 823 | NaN | NaN | NaN | NaN | NaN | NaN | NaN | NaN | NaN | NaN | NaN | NaN | NaN | NaN | NaN | NaN | NaN | NaN | NaN | NaN | NaN | NaN | NaN | 13.21 | 1 | 303 | 2.69 | Carbon Dioxide Capture by Functionalized Solid Amine Sorbents with Simulated Flue Gas Conditions
405 | KIT-6-TEPA | S68 | KIT-6 | KIT-6 | P123 | BuOH | NaN | H2O | HCl | TEOS | NaN | 313 | 24 | 373 | 24 | NaN | NaN | NaN | 373 | 20 | Calcination | 823 | NaN | NaN | NaN | NaN | NaN | NaN | NaN | NaN | NaN | NaN | NaN | NaN | NaN | NaN | NaN | NaN | NaN | NaN | NaN | NaN | NaN | NaN | NaN | 13.21 | 1 | 313 | 3.08 | Carbon Dioxide Capture by Functionalized Solid Amine Sorbents with Simulated Flue Gas Conditions
406 | KIT-6-TEPA | S68 | KIT-6 | KIT-6 | P123 | BuOH | NaN | H2O | HCl | TEOS | NaN | 313 | 24 | 373 | 24 | NaN | NaN | NaN | 373 | 20 | Calcination | 823 | NaN | NaN | NaN | NaN | NaN | NaN | NaN | NaN | NaN | NaN | NaN | NaN | NaN | NaN | NaN | NaN | NaN | NaN | NaN | NaN | NaN | NaN | NaN | 13.21 | 1 | 323 | 3.36 | Carbon Dioxide Capture by Functionalized Solid Amine Sorbents with Simulated Flue Gas Conditions
407 | KIT-6-TEPA | S68 | KIT-6 | KIT-6 | P123 | BuOH | NaN | H2O | HCl | TEOS | NaN | 313 | 24 | 373 | 24 | NaN | NaN | NaN | 373 | 20 | Calcination | 823 | NaN | NaN | NaN | NaN | NaN | NaN | NaN | NaN | NaN | NaN | NaN | NaN | NaN | NaN | NaN | NaN | NaN | NaN | NaN | NaN | NaN | NaN | NaN | 13.21 | 1 | 333 | 3.64 | Carbon Dioxide Capture by Functionalized Solid Amine Sorbents with Simulated Flue Gas Conditions
408 | KIT-6-TEPA | S68 | KIT-6 | KIT-6 | P123 | BuOH | NaN | H2O | HCl | TEOS | NaN | 313 | 24 | 373 | 24 | NaN | NaN | NaN | 373 | 20 | Calcination | 823 | NaN | NaN | NaN | NaN | NaN | NaN | NaN | NaN | NaN | NaN | NaN | NaN | NaN | NaN | NaN | NaN | NaN | NaN | NaN | NaN | NaN | NaN | NaN | 13.21 | 1 | 353 | 3.47 | Carbon Dioxide Capture by Functionalized Solid Amine Sorbents with Simulated Flue Gas Conditions
479 | SNS-10-TEPA | S75 | SNS-10 | DOS | CTAB | n-C5H11OH | NaN | C10H21OH | NH4OH | TEOS | NaN | NaN | NaN | 393 | 0.5 | NaN | NaN | NaN | NaN | NaN | Calcination | 823 | 12 | NaN | NaN | NaN | NaN | NaN | NaN | NaN | NaN | NaN | NaN | NaN | NaN | NaN | NaN | NaN | NaN | NaN | NaN | 1420 | 2.76 | NaN | NaN |  | 0.15 | 348.15 | 3.1 | Solution-phase synthesis of two-dimensional silica nanosheets using soft templates and their applications in CO2 capture
480 | SNS-12-TEPA | S76 | SNS-12 | DOS | CTAB | n-C5H11OH | NaN | C6H13OH | NH4OH | TEOS | NaN | NaN | NaN | 393 | 0.5 | NaN | NaN | NaN | NaN | NaN | Calcination | 823 | 12 | NaN | NaN | NaN | NaN | NaN | NaN | NaN | NaN | NaN | NaN | NaN | NaN | NaN | NaN | NaN | NaN | NaN | NaN | 1140 | 1.05 | NaN | NaN |  | 0.15 | 348.15 | 2.5 | Solution-phase synthesis of two-dimensional silica nanosheets using soft templates and their applications in CO2 capture
481 | SNS-16-TEPA | S77 | SNS-16 | DOS | CTAB | n-C5H11OH | NaN | C6H13OH | NH4OH | TEOS | NaN | NaN | NaN | 393 | 0.5 | NaN | NaN | NaN | NaN | NaN | Calcination | 823 | 12 | NaN | NaN | NaN | NaN | NaN | NaN | NaN | NaN | NaN | NaN | NaN | NaN | NaN | NaN | NaN | NaN | NaN | NaN | 1030 | 1.68 | NaN | NaN |  | 0.15 | 348.15 | 3.4 | Solution-phase synthesis of two-dimensional silica nanosheets using soft templates and their applications in CO2 capture
486 | KIT-1-C-10 | S80 | KIT-1-C | KIT-1 | CTAB | H2Na2EDTA | NaN | H2O | NaOH | Na2SiO3 | NaN | NaN | NaN | 373 | 72 | NaN | NaN | NaN | 373 | 12 | Calcination | 823 | 3 | NaN | NaN | NaN | NaN | NaN | NaN | NaN | NaN | NaN | NaN | NaN | NaN | NaN | NaN | NaN | NaN | NaN | NaN | 1171 | 1.10 | NaN | 3.3 | 3.70 | 1 | 298.15 | 0.83 | Facile improvement of amine dispersion in KIT-1 with the alkyl chains template for enhanced CO2 adsorption capacity
488 | KIT-1-C-30 | S80 | KIT-1-C | KIT-1 | CTAB | H2Na2EDTA | NaN | H2O | NaOH | Na2SiO3 | NaN | NaN | NaN | 373 | 72 | NaN | NaN | NaN | 373 | 12 | Calcination | 823 | 3 | NaN | NaN | NaN | NaN | NaN | NaN | NaN | NaN | NaN | NaN | NaN | NaN | NaN | NaN | NaN | NaN | NaN | NaN | 1171 | 1.10 | NaN | 3.3 | 8.45 | 1 | 298.15 | 1.18 | Facile improvement of amine dispersion in KIT-1 with the alkyl chains template for enhanced CO2 adsorption capacity
490 | KIT-1-C-50 | S80 | KIT-1-C | KIT-1 | CTAB | H2Na2EDTA | NaN | H2O | NaOH | Na2SiO3 | NaN | NaN | NaN | 373 | 72 | NaN | NaN | NaN | 373 | 12 | Calcination | 823 | 3 | NaN | NaN | NaN | NaN | NaN | NaN | NaN | NaN | NaN | NaN | NaN | NaN | NaN | NaN | NaN | NaN | NaN | NaN | 1171 | 1.10 | NaN | 3.3 | 12.68 | 1 | 298.15 | 2.71 | Facile improvement of amine dispersion in KIT-1 with the alkyl chains template for enhanced CO2 adsorption capacity
492 | KIT-1-C-60 | S80 | KIT-1-C | KIT-1 | CTAB | H2Na2EDTA | NaN | H2O | NaOH | Na2SiO3 | NaN | NaN | NaN | 373 | 72 | NaN | NaN | NaN | 373 | 12 | Calcination | 823 | 3 | NaN | NaN | NaN | NaN | NaN | NaN | NaN | NaN | NaN | NaN | NaN | NaN | NaN | NaN | NaN | NaN | NaN | NaN | 1171 | 1.10 | NaN | 3.3 | 15.06 | 1 | 298.15 | 3.60 | Facile improvement of amine dispersion in KIT-1 with the alkyl chains template for enhanced CO2 adsorption capacity
514 | SBA-TEPA(50) | S85 | SBA-15 | SBA-15 | P123 | NaN | NaN | NaN | HCl | TEOS | NaN | 313 | 20 | 383 | 24 | NaN | NaN | NaN | NaN | NaN | Calcination | 823 | 5 | NaN | NaN | NaN | NaN | NaN | NaN | NaN | NaN | NaN | NaN | NaN | NaN | NaN | NaN | NaN | NaN | NaN | NaN | 587 | 0.96 | NaN | 8.5 | 15.4 | 1 | 298.15 | 2.22 | CO2 adsorption performance of amino-functionalized SBA-15 under post-combustion conditions
515 | SBA-TEPA(10) | S85 | SBA-15 | SBA-15 | P123 | NaN | NaN | NaN | HCl | TEOS | NaN | 313 | 20 | 383 | 24 | NaN | NaN | NaN | NaN | NaN | Calcination | 823 | 5 | NaN | NaN | NaN | NaN | NaN | NaN | NaN | NaN | NaN | NaN | NaN | NaN | NaN | NaN | NaN | NaN | NaN | NaN | 587 | 0.96 | NaN | 8.5 | 3.6 | 1 | 318.15 | 0.45 | CO2 adsorption performance of amino-functionalized SBA-15 under post-combustion conditions
516 | SBA-TEPA(30) | S85 | SBA-15 | SBA-15 | P123 | NaN | NaN | NaN | HCl | TEOS | NaN | 313 | 20 | 383 | 24 | NaN | NaN | NaN | NaN | NaN | Calcination | 823 | 5 | NaN | NaN | NaN | NaN | NaN | NaN | NaN | NaN | NaN | NaN | NaN | NaN | NaN | NaN | NaN | NaN | NaN | NaN | 587 | 0.96 | NaN | 8.5 | 8.9 | 1 | 318.15 | 1.60 | CO2 adsorption performance of amino-functionalized SBA-15 under post-combustion conditions
517 | SBA-TEPA(50) | S85 | SBA-15 | SBA-15 | P123 | NaN | NaN | NaN | HCl | TEOS | NaN | 313 | 20 | 383 | 24 | NaN | NaN | NaN | NaN | NaN | Calcination | 823 | 5 | NaN | NaN | NaN | NaN | NaN | NaN | NaN | NaN | NaN | NaN | NaN | NaN | NaN | NaN | NaN | NaN | NaN | NaN | 587 | 0.96 | NaN | 8.5 | 15.4 | 1 | 318.15 | 2.58 | CO2 adsorption performance of amino-functionalized SBA-15 under post-combustion conditions
518 | SBA-TEPA(70) | S85 | SBA-15 | SBA-15 | P123 | NaN | NaN | NaN | HCl | TEOS | NaN | 313 | 20 | 383 | 24 | NaN | NaN | NaN | NaN | NaN | Calcination | 823 | 5 | NaN | NaN | NaN | NaN | NaN | NaN | NaN | NaN | NaN | NaN | NaN | NaN | NaN | NaN | NaN | NaN | NaN | NaN | 587 | 0.96 | NaN | 8.5 | 20.8 | 1 | 318.15 | 2.51 | CO2 adsorption performance of amino-functionalized SBA-15 under post-combustion conditions
519 | SBA-TEPA(10) | S85 | SBA-15 | SBA-15 | P123 | NaN | NaN | NaN | HCl | TEOS | NaN | 313 | 20 | 383 | 24 | NaN | NaN | NaN | NaN | NaN | Calcination | 823 | 5 | NaN | NaN | NaN | NaN | NaN | NaN | NaN | NaN | NaN | NaN | NaN | NaN | NaN | NaN | NaN | NaN | NaN | NaN | 587 | 0.96 | NaN | 8.5 | 3.6 | 0.15 | 318.15 | 0.21 | CO2 adsorption performance of amino-functionalized SBA-15 under post-combustion conditions
520 | SBA-TEPA(30) | S85 | SBA-15 | SBA-15 | P123 | NaN | NaN | NaN | HCl | TEOS | NaN | 313 | 20 | 383 | 24 | NaN | NaN | NaN | NaN | NaN | Calcination | 823 | 5 | NaN | NaN | NaN | NaN | NaN | NaN | NaN | NaN | NaN | NaN | NaN | NaN | NaN | NaN | NaN | NaN | NaN | NaN | 587 | 0.96 | NaN | 8.5 | 8.9 | 0.15 | 318.15 | 1.26 | CO2 adsorption performance of amino-functionalized SBA-15 under post-combustion conditions
521 | SBA-TEPA(50) | S85 | SBA-15 | SBA-15 | P123 | NaN | NaN | NaN | HCl | TEOS | NaN | 313 | 20 | 383 | 24 | NaN | NaN | NaN | NaN | NaN | Calcination | 823 | 5 | NaN | NaN | NaN | NaN | NaN | NaN | NaN | NaN | NaN | NaN | NaN | NaN | NaN | NaN | NaN | NaN | NaN | NaN | 587 | 0.96 | NaN | 8.5 | 15.4 | 0.15 | 318.15 | 2.28 | CO2 adsorption performance of amino-functionalized SBA-15 under post-combustion conditions
522 | SBA-TEPA(70) | S85 | SBA-15 | SBA-15 | P123 | NaN | NaN | NaN | HCl | TEOS | NaN | 313 | 20 | 383 | 24 | NaN | NaN | NaN | NaN | NaN | Calcination | 823 | 5 | NaN | NaN | NaN | NaN | NaN | NaN | NaN | NaN | NaN | NaN | NaN | NaN | NaN | NaN | NaN | NaN | NaN | NaN | 587 | 0.96 | NaN | 8.5 | 20.8 | 0.15 | 318.15 | 2.61 | CO2 adsorption performance of amino-functionalized SBA-15 under post-combustion conditions
523 | SBA-15/T50 | S86 | SBA-15-C | SBA-15 | P123 | NaN | NaN | H2O | HCl | TEOS | NaN | 313 | 20 | 373 | 48 | NaN | NaN | NaN | 353 | 12 | Calcination | 823 | 5 | NaN | NaN | NaN | NaN | NaN | NaN | NaN | NaN | NaN | NaN | NaN | NaN | NaN | NaN | NaN | NaN | NaN | NaN | 1099 | 1.84 | NaN | 6.5 | 13.21 | 1 | 348.15 | 3.56 | Carbon Dioxide Adsorption on Amine-Impregnated Mesoporous SBA-15 Sorbents: Experimental and Kinetics Study
524 | SBA-15/T60 | S86 | SBA-15-C | SBA-15 | P123 | NaN | NaN | H2O | HCl | TEOS | NaN | 313 | 20 | 373 | 48 | NaN | NaN | NaN | 353 | 12 | Calcination | 823 | 5 | NaN | NaN | NaN | NaN | NaN | NaN | NaN | NaN | NaN | NaN | NaN | NaN | NaN | NaN | NaN | NaN | NaN | NaN | 1099 | 1.84 | NaN | 6.5 | 15.85 | 1 | 348.15 | 4.49 | Carbon Dioxide Adsorption on Amine-Impregnated Mesoporous SBA-15 Sorbents: Experimental and Kinetics Study
525 | SBA-15/T70 | S86 | SBA-15-C | SBA-15 | P123 | NaN | NaN | H2O | HCl | TEOS | NaN | 313 | 20 | 373 | 48 | NaN | NaN | NaN | 353 | 12 | Calcination | 823 | 5 | NaN | NaN | NaN | NaN | NaN | NaN | NaN | NaN | NaN | NaN | NaN | NaN | NaN | NaN | NaN | NaN | NaN | NaN | 1099 | 1.84 | NaN | 6.5 | 18.49 | 1 | 348.15 | 4.55 | Carbon Dioxide Adsorption on Amine-Impregnated Mesoporous SBA-15 Sorbents: Experimental and Kinetics Study
526 | 10wt.% TEPA Si-MCM-41 | S87 | Si-MCM-41 | MCM-41 | CTAB | NaN | NaN | H2O | H2SO4 | Na2SiO3 | 10 | 373 | 192 | NaN | NaN | NaN | NaN | NaN | 393 | 24 | Calcination | 823 | 6 | N2 | NaN | NaN | NaN | NaN | NaN | NaN | NaN | NaN | NaN | NaN | NaN | NaN | NaN | NaN | NaN | NaN | NaN | 993 | 1.00 | NaN | 3.1 | 2.64 | 1 | 298.15 | 0.86 | Adsorption behavior of tetraethylenepentamine-functionalized Si-MCM-41 for CO 2 adsorption
527 | 20wt.% TEPA Si-MCM-41 | S87 | Si-MCM-41 | MCM-41 | CTAB | NaN | NaN | H2O | H2SO4 | Na2SiO3 | 10 | 373 | 192 | NaN | NaN | NaN | NaN | NaN | 393 | 24 | Calcination | 823 | 6 | N2 | NaN | NaN | NaN | NaN | NaN | NaN | NaN | NaN | NaN | NaN | NaN | NaN | NaN | NaN | NaN | NaN | NaN | 993 | 1.00 | NaN | 3.1 | 5.28 | 1 | 298.15 | 0.92 | Adsorption behavior of tetraethylenepentamine-functionalized Si-MCM-41 for CO 2 adsorption
528 | 30wt.% TEPA Si-MCM-41 | S87 | Si-MCM-41 | MCM-41 | CTAB | NaN | NaN | H2O | H2SO4 | Na2SiO3 | 10 | 373 | 192 | NaN | NaN | NaN | NaN | NaN | 393 | 24 | Calcination | 823 | 6 | N2 | NaN | NaN | NaN | NaN | NaN | NaN | NaN | NaN | NaN | NaN | NaN | NaN | NaN | NaN | NaN | NaN | NaN | 993 | 1.00 | NaN | 3.1 | 7.92 | 1 | 298.15 | 0.99 | Adsorption behavior of tetraethylenepentamine-functionalized Si-MCM-41 for CO 2 adsorption
529 | 40wt.% TEPA Si-MCM-41 | S87 | Si-MCM-41 | MCM-41 | CTAB | NaN | NaN | H2O | H2SO4 | Na2SiO3 | 10 | 373 | 192 | NaN | NaN | NaN | NaN | NaN | 393 | 24 | Calcination | 823 | 6 | N2 | NaN | NaN | NaN | NaN | NaN | NaN | NaN | NaN | NaN | NaN | NaN | NaN | NaN | NaN | NaN | NaN | NaN | 993 | 1.00 | NaN | 3.1 | 10.56 | 1 | 298.15 | 1.04 | Adsorption behavior of tetraethylenepentamine-functionalized Si-MCM-41 for CO 2 adsorption
530 | 50wt.% TEPA Si-MCM-41 | S87 | Si-MCM-41 | MCM-41 | CTAB | NaN | NaN | H2O | H2SO4 | Na2SiO3 | 10 | 373 | 192 | NaN | NaN | NaN | NaN | NaN | 393 | 24 | Calcination | 823 | 6 | N2 | NaN | NaN | NaN | NaN | NaN | NaN | NaN | NaN | NaN | NaN | NaN | NaN | NaN | NaN | NaN | NaN | NaN | 993 | 1.00 | NaN | 3.1 | 13.21 | 1 | 298.15 | 1.24 | Adsorption behavior of tetraethylenepentamine-functionalized Si-MCM-41 for CO 2 adsorption
531 | 50wt.% TEPA Si-MCM-41 | S87 | Si-MCM-41 | MCM-41 | CTAB | NaN | NaN | H2O | H2SO4 | Na2SiO3 | 10 | 373 | 192 | NaN | NaN | NaN | NaN | NaN | 393 | 24 | Calcination | 823 | 6 | N2 | NaN | NaN | NaN | NaN | NaN | NaN | NaN | NaN | NaN | NaN | NaN | NaN | NaN | NaN | NaN | NaN | NaN | 993 | 1.00 | NaN | 3.1 | 13.21 | 1 | 323.15 | 1.27 | Adsorption behavior of tetraethylenepentamine-functionalized Si-MCM-41 for CO 2 adsorption
532 | 50wt.% TEPA Si-MCM-41 | S87 | Si-MCM-41 | MCM-41 | CTAB | NaN | NaN | H2O | H2SO4 | Na2SiO3 | 10 | 373 | 192 | NaN | NaN | NaN | NaN | NaN | 393 | 24 | Calcination | 823 | 6 | N2 | NaN | NaN | NaN | NaN | NaN | NaN | NaN | NaN | NaN | NaN | NaN | NaN | NaN | NaN | NaN | NaN | NaN | 993 | 1.00 | NaN | 3.1 | 13.21 | 1 | 348.15 | 1.29 | Adsorption behavior of tetraethylenepentamine-functionalized Si-MCM-41 for CO 2 adsorption
533 | 50wt.% TEPA Si-MCM-41 | S87 | Si-MCM-41 | MCM-41 | CTAB | NaN | NaN | H2O | H2SO4 | Na2SiO3 | 10 | 373 | 192 | NaN | NaN | NaN | NaN | NaN | 393 | 24 | Calcination | 823 | 6 | N2 | NaN | NaN | NaN | NaN | NaN | NaN | NaN | NaN | NaN | NaN | NaN | NaN | NaN | NaN | NaN | NaN | NaN | 993 | 1.00 | NaN | 3.1 | 13.21 | 1 | 373.15 | 1.60 | Adsorption behavior of tetraethylenepentamine-functionalized Si-MCM-41 for CO 2 adsorption
534 | SBA-16-10 | S88 | SBA-16 | SBA-16 | F127 | BuOH | NaN | H2O | HCl | TEOS | NaN | 373 | 24 | NaN | NaN | NaN | NaN | NaN | NaN | NaN | Calcination | 823 | 6 | Air | NaN | NaN | NaN | NaN | NaN | NaN | NaN | NaN | NaN | NaN | NaN | NaN | NaN | NaN | NaN | NaN | NaN | 810 | 0.48 | NaN | 3.28 | 2.11 | 0.10 | 333.15 | 0.71 | Dynamic Performance of CO2 Adsorption with Amine-Modified SBA-16
535 | SBA-16-20 | S88 | SBA-16 | SBA-16 | F127 | BuOH | NaN | H2O | HCl | TEOS | NaN | 373 | 24 | NaN | NaN | NaN | NaN | NaN | NaN | NaN | Calcination | 823 | 6 | Air | NaN | NaN | NaN | NaN | NaN | NaN | NaN | NaN | NaN | NaN | NaN | NaN | NaN | NaN | NaN | NaN | NaN | 810 | 0.48 | NaN | 3.28 | 4.75 | 0.10 | 333.15 | 0.88 | Dynamic Performance of CO2 Adsorption with Amine-Modified SBA-16
536 | SBA-16-30 | S88 | SBA-16 | SBA-16 | F127 | BuOH | NaN | H2O | HCl | TEOS | NaN | 373 | 24 | NaN | NaN | NaN | NaN | NaN | NaN | NaN | Calcination | 823 | 6 | Air | NaN | NaN | NaN | NaN | NaN | NaN | NaN | NaN | NaN | NaN | NaN | NaN | NaN | NaN | NaN | NaN | NaN | 810 | 0.48 | NaN | 3.28 | 7.40 | 0.10 | 333.15 | 0.97 | Dynamic Performance of CO2 Adsorption with Amine-Modified SBA-16
538 | 20TEPA/SBA-15 | S90 | SBA-15 | SBA-15 | P123 | NaN | NaN | H2O | HCl | TEOS | NaN | 313 | 24 | 403 | 24 | NaN | NaN | NaN | 383 | 24 | Calcination | 823 | 6 | NaN | NaN | NaN | NaN | NaN | NaN | NaN | NaN | NaN | NaN | NaN | NaN | NaN | NaN | NaN | NaN | NaN | NaN | 535 | 1.14 | NaN | 10 | 7.47 | 0.0004 | 303.15 | 0.16 | Probing the Morphology and Mobility of Amines in Porous Silica CO2 Sorbents by 1H T 1-T 2 Relaxation Correlation NMR
539 | 45TEPA/SBA-15 | S90 | SBA-15 | SBA-15 | P123 | NaN | NaN | H2O | HCl | TEOS | NaN | 313 | 24 | 403 | 24 | NaN | NaN | NaN | 383 | 24 | Calcination | 823 | 6 | NaN | NaN | NaN | NaN | NaN | NaN | NaN | NaN | NaN | NaN | NaN | NaN | NaN | NaN | NaN | NaN | NaN | NaN | 535 | 1.14 | NaN | 10 | 16.55 | 0.0004 | 303.15 | 1.30 | Probing the Morphology and Mobility of Amines in Porous Silica CO2 Sorbents by 1H T 1-T 2 Relaxation Correlation NMR
540 | 70TEPA/SBA-15 | S90 | SBA-15 | SBA-15 | P123 | NaN | NaN | H2O | HCl | TEOS | NaN | 313 | 24 | 403 | 24 | NaN | NaN | NaN | 383 | 24 | Calcination | 823 | 6 | NaN | NaN | NaN | NaN | NaN | NaN | NaN | NaN | NaN | NaN | NaN | NaN | NaN | NaN | NaN | NaN | NaN | NaN | 535 | 1.14 | NaN | 10 | 25.28 | 0.0004 | 303.15 | 3.07 | Probing the Morphology and Mobility of Amines in Porous Silica CO2 Sorbents by 1H T 1-T 2 Relaxation Correlation NMR
545 | TEPA-MSFas-0.6 | S92 | MSFas | MSF | P123 | NH4F | TMB | H2O | HCl | TEOS | NaN | 313 | 20 | 373 | 24 | NaN | NaN | NaN | NaN | NaN | Calcination | 823 | 6 | NaN | NaN | NaN | NaN | NaN | NaN | NaN | NaN | NaN | NaN | NaN | NaN | NaN | NaN | NaN | NaN | NaN | NaN | 54 | 0.4 | NaN | NaN | 0.56 | 0.15 | 348.15 | 0.1 | Highly Stable Amine-modified Mesoporous Silica Materials for Efficient CO2 Capture
546 | TEPA-MSFas-7.5 | S92 | MSFas | MSF | P123 | NH4F | TMB | H2O | HCl | TEOS | NaN | 313 | 20 | 373 | 24 | NaN | NaN | NaN | NaN | NaN | Calcination | 823 | 6 | NaN | NaN | NaN | NaN | NaN | NaN | NaN | NaN | NaN | NaN | NaN | NaN | NaN | NaN | NaN | NaN | NaN | NaN | 54 | 0.4 | NaN | NaN | 7.30 | 0.15 | 348.15 | 1.2 | Highly Stable Amine-modified Mesoporous Silica Materials for Efficient CO2 Capture
547 | TEPA-MSFas-8.9 | S92 | MSFas | MSF | P123 | NH4F | TMB | H2O | HCl | TEOS | NaN | 313 | 20 | 373 | 24 | NaN | NaN | NaN | NaN | NaN | Calcination | 823 | 6 | NaN | NaN | NaN | NaN | NaN | NaN | NaN | NaN | NaN | NaN | NaN | NaN | NaN | NaN | NaN | NaN | NaN | NaN | 54 | 0.4 | NaN | NaN | 8.87 | 0.15 | 348.15 | 1.9 | Highly Stable Amine-modified Mesoporous Silica Materials for Efficient CO2 Capture
548 | TEPA-MSFas-13.7 | S92 | MSFas | MSF | P123 | NH4F | TMB | H2O | HCl | TEOS | NaN | 313 | 20 | 373 | 24 | NaN | NaN | NaN | NaN | NaN | Calcination | 823 | 6 | NaN | NaN | NaN | NaN | NaN | NaN | NaN | NaN | NaN | NaN | NaN | NaN | NaN | NaN | NaN | NaN | NaN | NaN | 54 | 0.4 | NaN | NaN | 13.59 | 0.15 | 348.15 | 3.3 | Highly Stable Amine-modified Mesoporous Silica Materials for Efficient CO2 Capture
549 | TEPA-MSFas-18.1 | S92 | MSFas | MSF | P123 | NH4F | TMB | H2O | HCl | TEOS | NaN | 313 | 20 | 373 | 24 | NaN | NaN | NaN | NaN | NaN | Calcination | 823 | 6 | NaN | NaN | NaN | NaN | NaN | NaN | NaN | NaN | NaN | NaN | NaN | NaN | NaN | NaN | NaN | NaN | NaN | NaN | 54 | 0.4 | NaN | NaN | 18.00 | 0.15 | 348.15 | 4.5 | Highly Stable Amine-modified Mesoporous Silica Materials for Efficient CO2 Capture
550 | SBA-15-TEPA-20 | S93 | SBA-15 | SBA-15 | P123 | NaN | NaN | H2O | HCl | TEOS | NaN | 318 | 20 | 353 | 48 | NaN | NaN | NaN | 353 | 48 | Calcination | 873 | 4 | Air | NaN | NaN | NaN | NaN | NaN | NaN | NaN | NaN | NaN | NaN | NaN | NaN | NaN | NaN | NaN | NaN | NaN | 911 | 0.96 | NaN | 7.6 | 3.43 | 1 | 298.15 | 1.32 | Improvement of adsorbent materials for CO2 capture by amine functionalized mesoporous silica with worm-hole framework structure
551 | SBA-15-TEPA-30 | S93 | SBA-15 | SBA-15 | P123 | NaN | NaN | H2O | HCl | TEOS | NaN | 318 | 20 | 353 | 48 | NaN | NaN | NaN | 353 | 48 | Calcination | 873 | 4 | Air | NaN | NaN | NaN | NaN | NaN | NaN | NaN | NaN | NaN | NaN | NaN | NaN | NaN | NaN | NaN | NaN | NaN | 911 | 0.96 | NaN | 7.6 | 5.55 | 1 | 298.15 | 1.94 | Improvement of adsorbent materials for CO2 capture by amine functionalized mesoporous silica with worm-hole framework structure
552 | SBA-15-TEPA-50 | S93 | SBA-15 | SBA-15 | P123 | NaN | NaN | H2O | HCl | TEOS | NaN | 318 | 20 | 353 | 48 | NaN | NaN | NaN | 353 | 48 | Calcination | 873 | 4 | Air | NaN | NaN | NaN | NaN | NaN | NaN | NaN | NaN | NaN | NaN | NaN | NaN | NaN | NaN | NaN | NaN | NaN | 911 | 0.96 | NaN | 7.6 | 9.77 | 1 | 298.15 | 1.71 | Improvement of adsorbent materials for CO2 capture by amine functionalized mesoporous silica with worm-hole framework structure
553 | SBA-15-TEPA-70 | S93 | SBA-15 | SBA-15 | P123 | NaN | NaN | H2O | HCl | TEOS | NaN | 318 | 20 | 353 | 48 | NaN | NaN | NaN | 353 | 48 | Calcination | 873 | 4 | Air | NaN | NaN | NaN | NaN | NaN | NaN | NaN | NaN | NaN | NaN | NaN | NaN | NaN | NaN | NaN | NaN | NaN | 911 | 0.96 | NaN | 7.6 | 14.00 | 1 | 298.15 | 1.49 | Improvement of adsorbent materials for CO2 capture by amine functionalized mesoporous silica with worm-hole framework structure
554 | 25MSU-J-TEPA-20 | S94 | 25MSU-J | MSU | D2000 | EtOH | NaN | H2O | NaN | TEOS | NaN | NaN | NaN | 298 | 20 | NaN | NaN | NaN | NaN | NaN | Calcination | 873 | 4 | Air | NaN | NaN | NaN | NaN | NaN | NaN | NaN | NaN | NaN | NaN | NaN | NaN | NaN | NaN | NaN | NaN | NaN | 835 | 1.14 | NaN | 5.4 | 5.28 | 1 | 298.15 | 3.17 | Improvement of adsorbent materials for CO2 capture by amine functionalized mesoporous silica with worm-hole framework structure
555 | 25MSU-J-TEPA-30 | S94 | 25MSU-J | MSU | D2000 | EtOH | NaN | H2O | NaN | TEOS | NaN | NaN | NaN | 298 | 20 | NaN | NaN | NaN | NaN | NaN | Calcination | 873 | 4 | Air | NaN | NaN | NaN | NaN | NaN | NaN | NaN | NaN | NaN | NaN | NaN | NaN | NaN | NaN | NaN | NaN | NaN | 835 | 1.14 | NaN | 5.4 | 6.60 | 1 | 298.15 | 2.39 | Improvement of adsorbent materials for CO2 capture by amine functionalized mesoporous silica with worm-hole framework structure
556 | 25MSU-J-TEPA-50 | S94 | 25MSU-J | MSU | D2000 | EtOH | NaN | H2O | NaN | TEOS | NaN | NaN | NaN | 298 | 20 | NaN | NaN | NaN | NaN | NaN | Calcination | 873 | 4 | Air | NaN | NaN | NaN | NaN | NaN | NaN | NaN | NaN | NaN | NaN | NaN | NaN | NaN | NaN | NaN | NaN | NaN | 835 | 1.14 | NaN | 5.4 | 10.04 | 1 | 298.15 | 1.99 | Improvement of adsorbent materials for CO2 capture by amine functionalized mesoporous silica with worm-hole framework structure
557 | 25MSU-J-TEPA-70 | S94 | 25MSU-J | MSU | D2000 | EtOH | NaN | H2O | NaN | TEOS | NaN | NaN | NaN | 298 | 20 | NaN | NaN | NaN | NaN | NaN | Calcination | 873 | 4 | Air | NaN | NaN | NaN | NaN | NaN | NaN | NaN | NaN | NaN | NaN | NaN | NaN | NaN | NaN | NaN | NaN | NaN | 835 | 1.14 | NaN | 5.4 | 11.88 | 1 | 298.15 | 1.65 | Improvement of adsorbent materials for CO2 capture by amine functionalized mesoporous silica with worm-hole framework structure
558 | 45MSU-J-TEPA-20 | S95 | 45MSU-J | MSU | D2000 | EtOH | NaN | H2O | NaN | TEOS | NaN | NaN | NaN | 318 | 20 | NaN | NaN | NaN | NaN | NaN | Calcination | 873 | 4 | Air | NaN | NaN | NaN | NaN | NaN | NaN | NaN | NaN | NaN | NaN | NaN | NaN | NaN | NaN | NaN | NaN | NaN | 747 | 1.37 | NaN | 14.5 | 3.17 | 1 | 298.15 | 1.94 | Improvement of adsorbent materials for CO2 capture by amine functionalized mesoporous silica with worm-hole framework structure
559 | 45MSU-J-TEPA-30 | S95 | 45MSU-J | MSU | D2000 | EtOH | NaN | H2O | NaN | TEOS | NaN | NaN | NaN | 318 | 20 | NaN | NaN | NaN | NaN | NaN | Calcination | 873 | 4 | Air | NaN | NaN | NaN | NaN | NaN | NaN | NaN | NaN | NaN | NaN | NaN | NaN | NaN | NaN | NaN | NaN | NaN | 747 | 1.37 | NaN | 14.5 | 4.23 | 1 | 298.15 | 2.83 | Improvement of adsorbent materials for CO2 capture by amine functionalized mesoporous silica with worm-hole framework structure
560 | 45MSU-J-TEPA-50 | S95 | 45MSU-J | MSU | D2000 | EtOH | NaN | H2O | NaN | TEOS | NaN | NaN | NaN | 318 | 20 | NaN | NaN | NaN | NaN | NaN | Calcination | 873 | 4 | Air | NaN | NaN | NaN | NaN | NaN | NaN | NaN | NaN | NaN | NaN | NaN | NaN | NaN | NaN | NaN | NaN | NaN | 747 | 1.37 | NaN | 14.5 | 9.51 | 1 | 298.15 | 3.05 | Improvement of adsorbent materials for CO2 capture by amine functionalized mesoporous silica with worm-hole framework structure
561 | 45MSU-J-TEPA-70 | S95 | 45MSU-J | MSU | D2000 | EtOH | NaN | H2O | NaN | TEOS | NaN | NaN | NaN | 318 | 20 | NaN | NaN | NaN | NaN | NaN | Calcination | 873 | 4 | Air | NaN | NaN | NaN | NaN | NaN | NaN | NaN | NaN | NaN | NaN | NaN | NaN | NaN | NaN | NaN | NaN | NaN | 747 | 1.37 | NaN | 14.5 | 11.62 | 1 | 298.15 | 3.51 | Improvement of adsorbent materials for CO2 capture by amine functionalized mesoporous silica with worm-hole framework structure
210 | ZK-TEPA-50 | S32 | ZSM-5/KIT-6 | KIT-6 | P123 | BuOH | NaN | H2O | HCl | NaN | NaN | 308 | 1 | NaN | NaN | NaN | NaN | NaN | NaN | NaN | Calcination | NaN | NaN | NaN | NaN | NaN | NaN | NaN | ZSM-5 | NaN | 373 | 24 | NaN | NaN | NaN | 373 | 24 | Calcination | 823 | 6 | 5 | NaN | NaN | NaN | NaN | 12.06 | 0.15 | 333.15 | 4.27 | Adsorption of carbon dioxide by a novel amine impregnated ZSM-5/KIT-6 composite
211 | ZK-TEPA-60 | S32 | ZSM-5/KIT-6 | KIT-6 | P123 | BuOH | NaN | H2O | HCl | NaN | NaN | 308 | 1 | NaN | NaN | NaN | NaN | NaN | NaN | NaN | Calcination | NaN | NaN | NaN | NaN | NaN | NaN | NaN | ZSM-5 | NaN | 373 | 24 | NaN | NaN | NaN | 373 | 24 | Calcination | 823 | 6 | 5 | NaN | NaN | NaN | NaN | 14.03 | 0.15 | 333.15 | 5.32 | Adsorption of carbon dioxide by a novel amine impregnated ZSM-5/KIT-6 composite
212 | ZK-TEPA-70 | S32 | ZSM-5/KIT-6 | KIT-6 | P123 | BuOH | NaN | H2O | HCl | NaN | NaN | 308 | 1 | NaN | NaN | NaN | NaN | NaN | NaN | NaN | Calcination | NaN | NaN | NaN | NaN | NaN | NaN | NaN | ZSM-5 | NaN | 373 | 24 | NaN | NaN | NaN | 373 | 24 | Calcination | 823 | 6 | 5 | NaN | NaN | NaN | NaN | 16.19 | 0.15 | 333.15 | 4.85 | Adsorption of carbon dioxide by a novel amine impregnated ZSM-5/KIT-6 composite
213 | ZK-TEPA-80 | S32 | ZSM-5/KIT-6 | KIT-6 | P123 | BuOH | NaN | H2O | HCl | NaN | NaN | 308 | 1 | NaN | NaN | NaN | NaN | NaN | NaN | NaN | Calcination | NaN | NaN | NaN | NaN | NaN | NaN | NaN | ZSM-5 | NaN | 373 | 24 | NaN | NaN | NaN | 373 | 24 | Calcination | 823 | 6 | 5 | NaN | NaN | NaN | NaN | 20.46 | 0.15 | 333.15 | 4.76 | Adsorption of carbon dioxide by a novel amine impregnated ZSM-5/KIT-6 composite
214 | ZK-TEPA-60 | S32 | ZSM-5/KIT-6 | KIT-6 | P123 | BuOH | NaN | H2O | HCl | NaN | NaN | 308 | 1 | NaN | NaN | NaN | NaN | NaN | NaN | NaN | Calcination | NaN | NaN | NaN | NaN | NaN | NaN | NaN | ZSM-5 | NaN | 373 | 24 | NaN | NaN | NaN | 373 | 24 | Calcination | 823 | 6 | 5 | NaN | NaN | NaN | NaN | 14.03 | 0.15 | 303.15 | 4.45 | Adsorption of carbon dioxide by a novel amine impregnated ZSM-5/KIT-6 composite
215 | ZK-TEPA-60 | S32 | ZSM-5/KIT-6 | KIT-6 | P123 | BuOH | NaN | H2O | HCl | NaN | NaN | 308 | 1 | NaN | NaN | NaN | NaN | NaN | NaN | NaN | Calcination | NaN | NaN | NaN | NaN | NaN | NaN | NaN | ZSM-5 | NaN | 373 | 24 | NaN | NaN | NaN | 373 | 24 | Calcination | 823 | 6 | 5 | NaN | NaN | NaN | NaN | 14.03 | 0.15 | 318.15 | 4.55 | Adsorption of carbon dioxide by a novel amine impregnated ZSM-5/KIT-6 composite
216 | ZK-TEPA-60 | S32 | ZSM-5/KIT-6 | KIT-6 | P123 | BuOH | NaN | H2O | HCl | NaN | NaN | 308 | 1 | NaN | NaN | NaN | NaN | NaN | NaN | NaN | Calcination | NaN | NaN | NaN | NaN | NaN | NaN | NaN | ZSM-5 | NaN | 373 | 24 | NaN | NaN | NaN | 373 | 24 | Calcination | 823 | 6 | 5 | NaN | NaN | NaN | NaN | 14.03 | 0.15 | 363.15 | 4.66 | Adsorption of carbon dioxide by a novel amine impregnated ZSM-5/KIT-6 composite
217 | ZK-TEPA-60 | S32 | ZSM-5/KIT-6 | KIT-6 | P123 | BuOH | NaN | H2O | HCl | NaN | NaN | 308 | 1 | NaN | NaN | NaN | NaN | NaN | NaN | NaN | Calcination | NaN | NaN | NaN | NaN | NaN | NaN | NaN | ZSM-5 | NaN | 373 | 24 | NaN | NaN | NaN | 373 | 24 | Calcination | 823 | 6 | 5 | NaN | NaN | NaN | NaN | 14.03 | 0.15 | 348.15 | 4.86 | Adsorption of carbon dioxide by a novel amine impregnated ZSM-5/KIT-6 composite
334 | KCC-1-TEPA | S53 | KCC-1 | KCC-1 | NaN | NaN | NaN | NaN | NaN | NaN | NaN | NaN | NaN | NaN | NaN | NaN | NaN | NaN | NaN | NaN | Calcination | NaN | NaN | NaN | NaN | NaN | NaN | NaN | NaN | NaN | NaN | NaN | NaN | NaN | NaN | NaN | NaN | NaN | NaN | NaN | NaN | 582 | 0.85 | NaN | NaN | 9.37 | 0.15 | 323.15 | 2.59 | Design of CO2 sorbents using functionalized fibrous nanosilica (KCC-1): insights into the effect of the silica morphology (KCC-1 vs. MCM-41)
359 | TEPA-10-MCM-41 | S57 | MCM-41 | MCM-41 | CTAB | NaN | NaN | NaN | NaN | TEOS | NaN | NaN | NaN | NaN | NaN | NaN | NaN | NaN | NaN | NaN | Calcination | NaN | NaN | NaN | NaN | NaN | NaN | NaN | NaN | NaN | NaN | NaN | NaN | NaN | NaN | NaN | NaN | NaN | NaN | NaN | NaN | 865 | NaN | NaN | 4.64 | 2.90 | 0.1 | 308.15 | 0.96 | CO2 adsorption performance of different amine-based siliceous MCM-41 materials
360 | TEPA-20-MCM-41 | S57 | MCM-41 | MCM-41 | CTAB | NaN | NaN | NaN | NaN | TEOS | NaN | NaN | NaN | NaN | NaN | NaN | NaN | NaN | NaN | NaN | Calcination | NaN | NaN | NaN | NaN | NaN | NaN | NaN | NaN | NaN | NaN | NaN | NaN | NaN | NaN | NaN | NaN | NaN | NaN | NaN | NaN | 865 | NaN | NaN | 4.64 | 4.75 | 0.1 | 308.15 | 1.55 | CO2 adsorption performance of different amine-based siliceous MCM-41 materials
361 | TEPA-40-MCM-41 | S57 | MCM-41 | MCM-41 | CTAB | NaN | NaN | NaN | NaN | TEOS | NaN | NaN | NaN | NaN | NaN | NaN | NaN | NaN | NaN | NaN | Calcination | NaN | NaN | NaN | NaN | NaN | NaN | NaN | NaN | NaN | NaN | NaN | NaN | NaN | NaN | NaN | NaN | NaN | NaN | NaN | NaN | 865 | NaN | NaN | 4.64 | 7.13 | 0.1 | 308.15 | 1.96 | CO2 adsorption performance of different amine-based siliceous MCM-41 materials
362 | TEPA-45-MCM-41 | S57 | MCM-41 | MCM-41 | CTAB | NaN | NaN | NaN | NaN | TEOS | NaN | NaN | NaN | NaN | NaN | NaN | NaN | NaN | NaN | NaN | Calcination | NaN | NaN | NaN | NaN | NaN | NaN | NaN | NaN | NaN | NaN | NaN | NaN | NaN | NaN | NaN | NaN | NaN | NaN | NaN | NaN | 865 | NaN | NaN | 4.64 | 8.72 | 0.1 | 308.15 | 1.80 | CO2 adsorption performance of different amine-based siliceous MCM-41 materials
363 | TEPA-50-MCM-41 | S57 | MCM-41 | MCM-41 | CTAB | NaN | NaN | NaN | NaN | TEOS | NaN | NaN | NaN | NaN | NaN | NaN | NaN | NaN | NaN | NaN | Calcination | NaN | NaN | NaN | NaN | NaN | NaN | NaN | NaN | NaN | NaN | NaN | NaN | NaN | NaN | NaN | NaN | NaN | NaN | NaN | NaN | 865 | NaN | NaN | 4.64 | 9.77 | 0.1 | 308.15 | 1.69 | CO2 adsorption performance of different amine-based siliceous MCM-41 materials
380 | SBA-15-TEPA40% | S63 | SBA-15 | DOS | NaN | NaN | NaN | NaN | NaN | NaN | NaN | NaN | NaN | NaN | NaN | NaN | NaN | NaN | NaN | NaN | Calcination | NaN | NaN | NaN | NaN | NaN | NaN | NaN | NaN | NaN | NaN | NaN | NaN | NaN | NaN | NaN | NaN | NaN | NaN | NaN | NaN | 441 | 1.59 | 1.41 | 10.40 | 10.56 | 0.15 | 363.15 | 3.69 | Time-Saving and Cheap Strategy To Prepare Large Mesoporous Materials for Efficient CO2 Adsorption
381 | SBA-15-TEPA50% | S63 | SBA-15 | DOS | NaN | NaN | NaN | NaN | NaN | NaN | NaN | NaN | NaN | NaN | NaN | NaN | NaN | NaN | NaN | NaN | Calcination | NaN | NaN | NaN | NaN | NaN | NaN | NaN | NaN | NaN | NaN | NaN | NaN | NaN | NaN | NaN | NaN | NaN | NaN | NaN | NaN | 441 | 1.59 | 1.41 | 10.40 | 13.21 | 0.15 | 363.15 | 4.32 | Time-Saving and Cheap Strategy To Prepare Large Mesoporous Materials for Efficient CO2 Adsorption
382 | SBA-15-TEPA60% | S63 | SBA-15 | DOS | NaN | NaN | NaN | NaN | NaN | NaN | NaN | NaN | NaN | NaN | NaN | NaN | NaN | NaN | NaN | NaN | Calcination | NaN | NaN | NaN | NaN | NaN | NaN | NaN | NaN | NaN | NaN | NaN | NaN | NaN | NaN | NaN | NaN | NaN | NaN | NaN | NaN | 441 | 1.59 | 1.41 | 10.40 | 18.01 | 0.15 | 363.15 | 4.78 | Time-Saving and Cheap Strategy To Prepare Large Mesoporous Materials for Efficient CO2 Adsorption
383 | SBA-15-TEPA70% | S63 | SBA-15 | DOS | NaN | NaN | NaN | NaN | NaN | NaN | NaN | NaN | NaN | NaN | NaN | NaN | NaN | NaN | NaN | NaN | Calcination | NaN | NaN | NaN | NaN | NaN | NaN | NaN | NaN | NaN | NaN | NaN | NaN | NaN | NaN | NaN | NaN | NaN | NaN | NaN | NaN | 441 | 1.59 | 1.41 | 10.40 | 18.49 | 0.15 | 363.15 | 4.88 | Time-Saving and Cheap Strategy To Prepare Large Mesoporous Materials for Efficient CO2 Adsorption
410 | PE-SBA-TEPA | S70 | PE-SBA-15 | SBA-15 | P123 | TIPB | NH4F | NaN | NaN | NaN | NaN | NaN | NaN | NaN | NaN | NaN | NaN | NaN | NaN | NaN | Calcination | NaN | NaN | NaN | NaN | NaN | NaN | NaN | NaN | NaN | NaN | NaN | NaN | NaN | NaN | NaN | NaN | NaN | NaN | NaN | NaN | 560 | 1.01 | NaN | 13.3 | 8.96 | 0.15 | 313.15 | 2.89 | Effectiveness of amino-functionalized sorbents for co2 capture in the presence of Hg
411 | PE-SBA-AP-TEPA | S72 | PE-SBA-DT | SBA-15 | P123 | TIPB | NH4F | NaN | NaN | NaN | NaN | NaN | NaN | NaN | NaN | NaN | NaN | NaN | NaN | NaN | Calcination | NaN | NaN | NaN | NaN | NaN | NaN | NaN | NaN | NaN | NaN | NaN | NaN | NaN | NaN | NaN | NaN | NaN | NaN | NaN | NaN | 39 | 0.09 | NaN | 9.3 | 10.64 | 0.15 | 313.15 | 3.70 | Effectiveness of amino-functionalized sorbents for co2 capture in the presence of Hg
412 | PE-SBA-DT-TEPA | S71 | PE-SBA-AP | SBA-15 | P123 | TIPB | NH4F | NaN | NaN | NaN | NaN | NaN | NaN | NaN | NaN | NaN | NaN | NaN | NaN | NaN | Calcination | NaN | NaN | NaN | NaN | NaN | NaN | NaN | NaN | NaN | NaN | NaN | NaN | NaN | NaN | NaN | NaN | NaN | NaN | NaN | NaN | 206 | 0.45 | NaN | 10.6 | 13.86 | 0.15 | 313.15 | 4.20 | Effectiveness of amino-functionalized sorbents for co2 capture in the presence of Hg
413 | PE-SBA-AP-TEPA (50) | S72 | PE-SBA-DT | SBA-15 | P123 | TIPB | NH4F | NaN | NaN | NaN | NaN | NaN | NaN | NaN | NaN | NaN | NaN | NaN | NaN | NaN | Calcination | NaN | NaN | NaN | NaN | NaN | NaN | NaN | NaN | NaN | NaN | NaN | NaN | NaN | NaN | NaN | NaN | NaN | NaN | NaN | NaN | 39 | 0.09 | NaN | 9.3 | 15.68 | 0.15 | 313.15 | 5.50 | Effectiveness of amino-functionalized sorbents for co2 capture in the presence of Hg
414 | ASK-TEPA-60% | S73 | ASK | KIT-6 | P123 | BuOH | NaN | H2O | HCl | TEOS | NaN | NaN | 24 | 373 | 24 | H2O | NaN | NaN | 373 | NaN | Calcination | NaN | NaN | NaN | NaN | NaN | NaN | NaN | NaN | NaN | NaN | NaN | NaN | NaN | NaN | NaN | NaN | NaN | NaN | NaN | NaN | 394 | 0.86 | NaN | 6.6 | 15.85 | 0.14 | 303.15 | 1.26 | Polyethylenimine Functionalized As-Synthesized KIT-6 Adsorbent for Highly CO2/N2 Selective Separation
415 | ASK-TEPA-60% | S73 | ASK | KIT-6 | P123 | BuOH | NaN | H2O | HCl | TEOS | NaN | NaN | 24 | 373 | 24 | H2O | NaN | NaN | 373 | NaN | Calcination | NaN | NaN | NaN | NaN | NaN | NaN | NaN | NaN | NaN | NaN | NaN | NaN | NaN | NaN | NaN | NaN | NaN | NaN | NaN | NaN | 394 | 0.86 | NaN | 6.6 | 15.85 | 0.22 | 303.15 | 1.39 | Polyethylenimine Functionalized As-Synthesized KIT-6 Adsorbent for Highly CO2/N2 Selective Separation
416 | ASK-TEPA-60% | S73 | ASK | KIT-6 | P123 | BuOH | NaN | H2O | HCl | TEOS | NaN | NaN | 24 | 373 | 24 | H2O | NaN | NaN | 373 | NaN | Calcination | NaN | NaN | NaN | NaN | NaN | NaN | NaN | NaN | NaN | NaN | NaN | NaN | NaN | NaN | NaN | NaN | NaN | NaN | NaN | NaN | 394 | 0.86 | NaN | 6.6 | 15.85 | 0.28 | 303.15 | 1.48 | Polyethylenimine Functionalized As-Synthesized KIT-6 Adsorbent for Highly CO2/N2 Selective Separation
417 | ASK-TEPA-60% | S73 | ASK | KIT-6 | P123 | BuOH | NaN | H2O | HCl | TEOS | NaN | NaN | 24 | 373 | 24 | H2O | NaN | NaN | 373 | NaN | Calcination | NaN | NaN | NaN | NaN | NaN | NaN | NaN | NaN | NaN | NaN | NaN | NaN | NaN | NaN | NaN | NaN | NaN | NaN | NaN | NaN | 394 | 0.86 | NaN | 6.6 | 15.85 | 0.39 | 303.15 | 1.54 | Polyethylenimine Functionalized As-Synthesized KIT-6 Adsorbent for Highly CO2/N2 Selective Separation
418 | ASK-TEPA-60% | S73 | ASK | KIT-6 | P123 | BuOH | NaN | H2O | HCl | TEOS | NaN | NaN | 24 | 373 | 24 | H2O | NaN | NaN | 373 | NaN | Calcination | NaN | NaN | NaN | NaN | NaN | NaN | NaN | NaN | NaN | NaN | NaN | NaN | NaN | NaN | NaN | NaN | NaN | NaN | NaN | NaN | 394 | 0.86 | NaN | 6.6 | 15.85 | 0.50 | 303.15 | 1.59 | Polyethylenimine Functionalized As-Synthesized KIT-6 Adsorbent for Highly CO2/N2 Selective Separation
419 | ASK-TEPA-60% | S73 | ASK | KIT-6 | P123 | BuOH | NaN | H2O | HCl | TEOS | NaN | NaN | 24 | 373 | 24 | H2O | NaN | NaN | 373 | NaN | Calcination | NaN | NaN | NaN | NaN | NaN | NaN | NaN | NaN | NaN | NaN | NaN | NaN | NaN | NaN | NaN | NaN | NaN | NaN | NaN | NaN | 394 | 0.86 | NaN | 6.6 | 15.85 | 0.62 | 303.15 | 1.61 | Polyethylenimine Functionalized As-Synthesized KIT-6 Adsorbent for Highly CO2/N2 Selective Separation
420 | ASK-TEPA-60% | S73 | ASK | KIT-6 | P123 | BuOH | NaN | H2O | HCl | TEOS | NaN | NaN | 24 | 373 | 24 | H2O | NaN | NaN | 373 | NaN | Calcination | NaN | NaN | NaN | NaN | NaN | NaN | NaN | NaN | NaN | NaN | NaN | NaN | NaN | NaN | NaN | NaN | NaN | NaN | NaN | NaN | 394 | 0.86 | NaN | 6.6 | 15.85 | 0.73 | 303.15 | 1.62 | Polyethylenimine Functionalized As-Synthesized KIT-6 Adsorbent for Highly CO2/N2 Selective Separation
421 | ASK-TEPA-60% | S73 | ASK | KIT-6 | P123 | BuOH | NaN | H2O | HCl | TEOS | NaN | NaN | 24 | 373 | 24 | H2O | NaN | NaN | 373 | NaN | Calcination | NaN | NaN | NaN | NaN | NaN | NaN | NaN | NaN | NaN | NaN | NaN | NaN | NaN | NaN | NaN | NaN | NaN | NaN | NaN | NaN | 394 | 0.86 | NaN | 6.6 | 15.85 | 0.83 | 303.15 | 1.64 | Polyethylenimine Functionalized As-Synthesized KIT-6 Adsorbent for Highly CO2/N2 Selective Separation
422 | ASK-TEPA-60% | S73 | ASK | KIT-6 | P123 | BuOH | NaN | H2O | HCl | TEOS | NaN | NaN | 24 | 373 | 24 | H2O | NaN | NaN | 373 | NaN | Calcination | NaN | NaN | NaN | NaN | NaN | NaN | NaN | NaN | NaN | NaN | NaN | NaN | NaN | NaN | NaN | NaN | NaN | NaN | NaN | NaN | 394 | 0.86 | NaN | 6.6 | 15.85 | 0.93 | 303.15 | 1.65 | Polyethylenimine Functionalized As-Synthesized KIT-6 Adsorbent for Highly CO2/N2 Selective Separation
423 | ASK-TEPA-60% | S73 | ASK | KIT-6 | P123 | BuOH | NaN | H2O | HCl | TEOS | NaN | NaN | 24 | 373 | 24 | H2O | NaN | NaN | 373 | NaN | Calcination | NaN | NaN | NaN | NaN | NaN | NaN | NaN | NaN | NaN | NaN | NaN | NaN | NaN | NaN | NaN | NaN | NaN | NaN | NaN | NaN | 394 | 0.86 | NaN | 6.6 | 15.85 | 1 | 303.15 | 1.67 | Polyethylenimine Functionalized As-Synthesized KIT-6 Adsorbent for Highly CO2/N2 Selective Separation
424 | ASK-TEPA-60% | S73 | ASK | KIT-6 | P123 | BuOH | NaN | H2O | HCl | TEOS | NaN | NaN | 24 | 373 | 24 | H2O | NaN | NaN | 373 | NaN | Calcination | NaN | NaN | NaN | NaN | NaN | NaN | NaN | NaN | NaN | NaN | NaN | NaN | NaN | NaN | NaN | NaN | NaN | NaN | NaN | NaN | 394 | 0.86 | NaN | 6.6 | 15.85 | 0.18 | 318.15 | 1.76 | Polyethylenimine Functionalized As-Synthesized KIT-6 Adsorbent for Highly CO2/N2 Selective Separation
425 | ASK-TEPA-60% | S73 | ASK | KIT-6 | P123 | BuOH | NaN | H2O | HCl | TEOS | NaN | NaN | 24 | 373 | 24 | H2O | NaN | NaN | 373 | NaN | Calcination | NaN | NaN | NaN | NaN | NaN | NaN | NaN | NaN | NaN | NaN | NaN | NaN | NaN | NaN | NaN | NaN | NaN | NaN | NaN | NaN | 394 | 0.86 | NaN | 6.6 | 15.85 | 0.26 | 318.15 | 1.85 | Polyethylenimine Functionalized As-Synthesized KIT-6 Adsorbent for Highly CO2/N2 Selective Separation
426 | ASK-TEPA-60% | S73 | ASK | KIT-6 | P123 | BuOH | NaN | H2O | HCl | TEOS | NaN | NaN | 24 | 373 | 24 | H2O | NaN | NaN | 373 | NaN | Calcination | NaN | NaN | NaN | NaN | NaN | NaN | NaN | NaN | NaN | NaN | NaN | NaN | NaN | NaN | NaN | NaN | NaN | NaN | NaN | NaN | 394 | 0.86 | NaN | 6.6 | 15.85 | 0.34 | 318.15 | 1.92 | Polyethylenimine Functionalized As-Synthesized KIT-6 Adsorbent for Highly CO2/N2 Selective Separation
427 | ASK-TEPA-60% | S73 | ASK | KIT-6 | P123 | BuOH | NaN | H2O | HCl | TEOS | NaN | NaN | 24 | 373 | 24 | H2O | NaN | NaN | 373 | NaN | Calcination | NaN | NaN | NaN | NaN | NaN | NaN | NaN | NaN | NaN | NaN | NaN | NaN | NaN | NaN | NaN | NaN | NaN | NaN | NaN | NaN | 394 | 0.86 | NaN | 6.6 | 15.85 | 0.43 | 318.15 | 1.94 | Polyethylenimine Functionalized As-Synthesized KIT-6 Adsorbent for Highly CO2/N2 Selective Separation
428 | ASK-TEPA-60% | S73 | ASK | KIT-6 | P123 | BuOH | NaN | H2O | HCl | TEOS | NaN | NaN | 24 | 373 | 24 | H2O | NaN | NaN | 373 | NaN | Calcination | NaN | NaN | NaN | NaN | NaN | NaN | NaN | NaN | NaN | NaN | NaN | NaN | NaN | NaN | NaN | NaN | NaN | NaN | NaN | NaN | 394 | 0.86 | NaN | 6.6 | 15.85 | 0.54 | 318.15 | 1.96 | Polyethylenimine Functionalized As-Synthesized KIT-6 Adsorbent for Highly CO2/N2 Selective Separation
429 | ASK-TEPA-60% | S73 | ASK | KIT-6 | P123 | BuOH | NaN | H2O | HCl | TEOS | NaN | NaN | 24 | 373 | 24 | H2O | NaN | NaN | 373 | NaN | Calcination | NaN | NaN | NaN | NaN | NaN | NaN | NaN | NaN | NaN | NaN | NaN | NaN | NaN | NaN | NaN | NaN | NaN | NaN | NaN | NaN | 394 | 0.86 | NaN | 6.6 | 15.85 | 0.65 | 318.15 | 1.97 | Polyethylenimine Functionalized As-Synthesized KIT-6 Adsorbent for Highly CO2/N2 Selective Separation
430 | ASK-TEPA-60% | S73 | ASK | KIT-6 | P123 | BuOH | NaN | H2O | HCl | TEOS | NaN | NaN | 24 | 373 | 24 | H2O | NaN | NaN | 373 | NaN | Calcination | NaN | NaN | NaN | NaN | NaN | NaN | NaN | NaN | NaN | NaN | NaN | NaN | NaN | NaN | NaN | NaN | NaN | NaN | NaN | NaN | 394 | 0.86 | NaN | 6.6 | 15.85 | 0.75 | 318.15 | 1.98 | Polyethylenimine Functionalized As-Synthesized KIT-6 Adsorbent for Highly CO2/N2 Selective Separation
431 | ASK-TEPA-60% | S73 | ASK | KIT-6 | P123 | BuOH | NaN | H2O | HCl | TEOS | NaN | NaN | 24 | 373 | 24 | H2O | NaN | NaN | 373 | NaN | Calcination | NaN | NaN | NaN | NaN | NaN | NaN | NaN | NaN | NaN | NaN | NaN | NaN | NaN | NaN | NaN | NaN | NaN | NaN | NaN | NaN | 394 | 0.86 | NaN | 6.6 | 15.85 | 0.85 | 318.15 | 1.98 | Polyethylenimine Functionalized As-Synthesized KIT-6 Adsorbent for Highly CO2/N2 Selective Separation
432 | ASK-TEPA-60% | S73 | ASK | KIT-6 | P123 | BuOH | NaN | H2O | HCl | TEOS | NaN | NaN | 24 | 373 | 24 | H2O | NaN | NaN | 373 | NaN | Calcination | NaN | NaN | NaN | NaN | NaN | NaN | NaN | NaN | NaN | NaN | NaN | NaN | NaN | NaN | NaN | NaN | NaN | NaN | NaN | NaN | 394 | 0.86 | NaN | 6.6 | 15.85 | 0.95 | 318.15 | 2.00 | Polyethylenimine Functionalized As-Synthesized KIT-6 Adsorbent for Highly CO2/N2 Selective Separation
433 | ASK-TEPA-60% | S73 | ASK | KIT-6 | P123 | BuOH | NaN | H2O | HCl | TEOS | NaN | NaN | 24 | 373 | 24 | H2O | NaN | NaN | 373 | NaN | Calcination | NaN | NaN | NaN | NaN | NaN | NaN | NaN | NaN | NaN | NaN | NaN | NaN | NaN | NaN | NaN | NaN | NaN | NaN | NaN | NaN | 394 | 0.86 | NaN | 6.6 | 15.85 | 1 | 318.15 | 2.01 | Polyethylenimine Functionalized As-Synthesized KIT-6 Adsorbent for Highly CO2/N2 Selective Separation
434 | ASK-TEPA-60% | S73 | ASK | KIT-6 | P123 | BuOH | NaN | H2O | HCl | TEOS | NaN | NaN | 24 | 373 | 24 | H2O | NaN | NaN | 373 | NaN | Calcination | NaN | NaN | NaN | NaN | NaN | NaN | NaN | NaN | NaN | NaN | NaN | NaN | NaN | NaN | NaN | NaN | NaN | NaN | NaN | NaN | 394 | 0.86 | NaN | 6.6 | 15.85 | 0.22 | 333.15 | 2.37 | Polyethylenimine Functionalized As-Synthesized KIT-6 Adsorbent for Highly CO2/N2 Selective Separation
435 | ASK-TEPA-60% | S73 | ASK | KIT-6 | P123 | BuOH | NaN | H2O | HCl | TEOS | NaN | NaN | 24 | 373 | 24 | H2O | NaN | NaN | 373 | NaN | Calcination | NaN | NaN | NaN | NaN | NaN | NaN | NaN | NaN | NaN | NaN | NaN | NaN | NaN | NaN | NaN | NaN | NaN | NaN | NaN | NaN | 394 | 0.86 | NaN | 6.6 | 15.85 | 0.34 | 333.15 | 2.44 | Polyethylenimine Functionalized As-Synthesized KIT-6 Adsorbent for Highly CO2/N2 Selective Separation
436 | ASK-TEPA-60% | S73 | ASK | KIT-6 | P123 | BuOH | NaN | H2O | HCl | TEOS | NaN | NaN | 24 | 373 | 24 | H2O | NaN | NaN | 373 | NaN | Calcination | NaN | NaN | NaN | NaN | NaN | NaN | NaN | NaN | NaN | NaN | NaN | NaN | NaN | NaN | NaN | NaN | NaN | NaN | NaN | NaN | 394 | 0.86 | NaN | 6.6 | 15.85 | 0.46 | 333.15 | 2.48 | Polyethylenimine Functionalized As-Synthesized KIT-6 Adsorbent for Highly CO2/N2 Selective Separation
437 | ASK-TEPA-60% | S73 | ASK | KIT-6 | P123 | BuOH | NaN | H2O | HCl | TEOS | NaN | NaN | 24 | 373 | 24 | H2O | NaN | NaN | 373 | NaN | Calcination | NaN | NaN | NaN | NaN | NaN | NaN | NaN | NaN | NaN | NaN | NaN | NaN | NaN | NaN | NaN | NaN | NaN | NaN | NaN | NaN | 394 | 0.86 | NaN | 6.6 | 15.85 | 0.58 | 333.15 | 2.51 | Polyethylenimine Functionalized As-Synthesized KIT-6 Adsorbent for Highly CO2/N2 Selective Separation
438 | ASK-TEPA-60% | S73 | ASK | KIT-6 | P123 | BuOH | NaN | H2O | HCl | TEOS | NaN | NaN | 24 | 373 | 24 | H2O | NaN | NaN | 373 | NaN | Calcination | NaN | NaN | NaN | NaN | NaN | NaN | NaN | NaN | NaN | NaN | NaN | NaN | NaN | NaN | NaN | NaN | NaN | NaN | NaN | NaN | 394 | 0.86 | NaN | 6.6 | 15.85 | 0.68 | 333.15 | 2.51 | Polyethylenimine Functionalized As-Synthesized KIT-6 Adsorbent for Highly CO2/N2 Selective Separation
439 | ASK-TEPA-60% | S73 | ASK | KIT-6 | P123 | BuOH | NaN | H2O | HCl | TEOS | NaN | NaN | 24 | 373 | 24 | H2O | NaN | NaN | 373 | NaN | Calcination | NaN | NaN | NaN | NaN | NaN | NaN | NaN | NaN | NaN | NaN | NaN | NaN | NaN | NaN | NaN | NaN | NaN | NaN | NaN | NaN | 394 | 0.86 | NaN | 6.6 | 15.85 | 0.78 | 333.15 | 2.52 | Polyethylenimine Functionalized As-Synthesized KIT-6 Adsorbent for Highly CO2/N2 Selective Separation
440 | ASK-TEPA-60% | S73 | ASK | KIT-6 | P123 | BuOH | NaN | H2O | HCl | TEOS | NaN | NaN | 24 | 373 | 24 | H2O | NaN | NaN | 373 | NaN | Calcination | NaN | NaN | NaN | NaN | NaN | NaN | NaN | NaN | NaN | NaN | NaN | NaN | NaN | NaN | NaN | NaN | NaN | NaN | NaN | NaN | 394 | 0.86 | NaN | 6.6 | 15.85 | 0.88 | 333.15 | 2.53 | Polyethylenimine Functionalized As-Synthesized KIT-6 Adsorbent for Highly CO2/N2 Selective Separation
441 | ASK-TEPA-60% | S73 | ASK | KIT-6 | P123 | BuOH | NaN | H2O | HCl | TEOS | NaN | NaN | 24 | 373 | 24 | H2O | NaN | NaN | 373 | NaN | Calcination | NaN | NaN | NaN | NaN | NaN | NaN | NaN | NaN | NaN | NaN | NaN | NaN | NaN | NaN | NaN | NaN | NaN | NaN | NaN | NaN | 394 | 0.86 | NaN | 6.6 | 15.85 | 0.97 | 333.15 | 2.54 | Polyethylenimine Functionalized As-Synthesized KIT-6 Adsorbent for Highly CO2/N2 Selective Separation
442 | ASK-TEPA-60% | S73 | ASK | KIT-6 | P123 | BuOH | NaN | H2O | HCl | TEOS | NaN | NaN | 24 | 373 | 24 | H2O | NaN | NaN | 373 | NaN | Calcination | NaN | NaN | NaN | NaN | NaN | NaN | NaN | NaN | NaN | NaN | NaN | NaN | NaN | NaN | NaN | NaN | NaN | NaN | NaN | NaN | 394 | 0.86 | NaN | 6.6 | 15.85 | 0.10 | 348.15 | 2.49 | Polyethylenimine Functionalized As-Synthesized KIT-6 Adsorbent for Highly CO2/N2 Selective Separation
443 | ASK-TEPA-60% | S73 | ASK | KIT-6 | P123 | BuOH | NaN | H2O | HCl | TEOS | NaN | NaN | 24 | 373 | 24 | H2O | NaN | NaN | 373 | NaN | Calcination | NaN | NaN | NaN | NaN | NaN | NaN | NaN | NaN | NaN | NaN | NaN | NaN | NaN | NaN | NaN | NaN | NaN | NaN | NaN | NaN | 394 | 0.86 | NaN | 6.6 | 15.85 | 0.21 | 348.15 | 2.61 | Polyethylenimine Functionalized As-Synthesized KIT-6 Adsorbent for Highly CO2/N2 Selective Separation
444 | ASK-TEPA-60% | S73 | ASK | KIT-6 | P123 | BuOH | NaN | H2O | HCl | TEOS | NaN | NaN | 24 | 373 | 24 | H2O | NaN | NaN | 373 | NaN | Calcination | NaN | NaN | NaN | NaN | NaN | NaN | NaN | NaN | NaN | NaN | NaN | NaN | NaN | NaN | NaN | NaN | NaN | NaN | NaN | NaN | 394 | 0.86 | NaN | 6.6 | 15.85 | 0.29 | 348.15 | 2.69 | Polyethylenimine Functionalized As-Synthesized KIT-6 Adsorbent for Highly CO2/N2 Selective Separation
445 | ASK-TEPA-60% | S73 | ASK | KIT-6 | P123 | BuOH | NaN | H2O | HCl | TEOS | NaN | NaN | 24 | 373 | 24 | H2O | NaN | NaN | 373 | NaN | Calcination | NaN | NaN | NaN | NaN | NaN | NaN | NaN | NaN | NaN | NaN | NaN | NaN | NaN | NaN | NaN | NaN | NaN | NaN | NaN | NaN | 394 | 0.86 | NaN | 6.6 | 15.85 | 0.37 | 348.15 | 2.72 | Polyethylenimine Functionalized As-Synthesized KIT-6 Adsorbent for Highly CO2/N2 Selective Separation
446 | ASK-TEPA-60% | S73 | ASK | KIT-6 | P123 | BuOH | NaN | H2O | HCl | TEOS | NaN | NaN | 24 | 373 | 24 | H2O | NaN | NaN | 373 | NaN | Calcination | NaN | NaN | NaN | NaN | NaN | NaN | NaN | NaN | NaN | NaN | NaN | NaN | NaN | NaN | NaN | NaN | NaN | NaN | NaN | NaN | 394 | 0.86 | NaN | 6.6 | 15.85 | 0.45 | 348.15 | 2.74 | Polyethylenimine Functionalized As-Synthesized KIT-6 Adsorbent for Highly CO2/N2 Selective Separation
447 | ASK-TEPA-60% | S73 | ASK | KIT-6 | P123 | BuOH | NaN | H2O | HCl | TEOS | NaN | NaN | 24 | 373 | 24 | H2O | NaN | NaN | 373 | NaN | Calcination | NaN | NaN | NaN | NaN | NaN | NaN | NaN | NaN | NaN | NaN | NaN | NaN | NaN | NaN | NaN | NaN | NaN | NaN | NaN | NaN | 394 | 0.86 | NaN | 6.6 | 15.85 | 0.57 | 348.15 | 2.76 | Polyethylenimine Functionalized As-Synthesized KIT-6 Adsorbent for Highly CO2/N2 Selective Separation
448 | ASK-TEPA-60% | S73 | ASK | KIT-6 | P123 | BuOH | NaN | H2O | HCl | TEOS | NaN | NaN | 24 | 373 | 24 | H2O | NaN | NaN | 373 | NaN | Calcination | NaN | NaN | NaN | NaN | NaN | NaN | NaN | NaN | NaN | NaN | NaN | NaN | NaN | NaN | NaN | NaN | NaN | NaN | NaN | NaN | 394 | 0.86 | NaN | 6.6 | 15.85 | 0.68 | 348.15 | 2.77 | Polyethylenimine Functionalized As-Synthesized KIT-6 Adsorbent for Highly CO2/N2 Selective Separation
449 | ASK-TEPA-60% | S73 | ASK | KIT-6 | P123 | BuOH | NaN | H2O | HCl | TEOS | NaN | NaN | 24 | 373 | 24 | H2O | NaN | NaN | 373 | NaN | Calcination | NaN | NaN | NaN | NaN | NaN | NaN | NaN | NaN | NaN | NaN | NaN | NaN | NaN | NaN | NaN | NaN | NaN | NaN | NaN | NaN | 394 | 0.86 | NaN | 6.6 | 15.85 | 0.79 | 348.15 | 2.79 | Polyethylenimine Functionalized As-Synthesized KIT-6 Adsorbent for Highly CO2/N2 Selective Separation
450 | ASK-TEPA-60% | S73 | ASK | KIT-6 | P123 | BuOH | NaN | H2O | HCl | TEOS | NaN | NaN | 24 | 373 | 24 | H2O | NaN | NaN | 373 | NaN | Calcination | NaN | NaN | NaN | NaN | NaN | NaN | NaN | NaN | NaN | NaN | NaN | NaN | NaN | NaN | NaN | NaN | NaN | NaN | NaN | NaN | 394 | 0.86 | NaN | 6.6 | 15.85 | 0.89 | 348.15 | 2.80 | Polyethylenimine Functionalized As-Synthesized KIT-6 Adsorbent for Highly CO2/N2 Selective Separation
451 | ASK-TEPA-60% | S73 | ASK | KIT-6 | P123 | BuOH | NaN | H2O | HCl | TEOS | NaN | NaN | 24 | 373 | 24 | H2O | NaN | NaN | 373 | NaN | Calcination | NaN | NaN | NaN | NaN | NaN | NaN | NaN | NaN | NaN | NaN | NaN | NaN | NaN | NaN | NaN | NaN | NaN | NaN | NaN | NaN | 394 | 0.86 | NaN | 6.6 | 15.85 | 1 | 348.15 | 2.81 | Polyethylenimine Functionalized As-Synthesized KIT-6 Adsorbent for Highly CO2/N2 Selective Separation
452 | ASK-TEPA-60% | S73 | ASK | KIT-6 | P123 | BuOH | NaN | H2O | HCl | TEOS | NaN | NaN | 24 | 373 | 24 | H2O | NaN | NaN | 373 | NaN | Calcination | NaN | NaN | NaN | NaN | NaN | NaN | NaN | NaN | NaN | NaN | NaN | NaN | NaN | NaN | NaN | NaN | NaN | NaN | NaN | NaN | 394 | 0.86 | NaN | 6.6 | 15.85 | 0.02 | 363.15 | 2.63 | Polyethylenimine Functionalized As-Synthesized KIT-6 Adsorbent for Highly CO2/N2 Selective Separation
453 | ASK-TEPA-60% | S73 | ASK | KIT-6 | P123 | BuOH | NaN | H2O | HCl | TEOS | NaN | NaN | 24 | 373 | 24 | H2O | NaN | NaN | 373 | NaN | Calcination | NaN | NaN | NaN | NaN | NaN | NaN | NaN | NaN | NaN | NaN | NaN | NaN | NaN | NaN | NaN | NaN | NaN | NaN | NaN | NaN | 394 | 0.86 | NaN | 6.6 | 15.85 | 0.17 | 363.15 | 2.81 | Polyethylenimine Functionalized As-Synthesized KIT-6 Adsorbent for Highly CO2/N2 Selective Separation
454 | ASK-TEPA-60% | S73 | ASK | KIT-6 | P123 | BuOH | NaN | H2O | HCl | TEOS | NaN | NaN | 24 | 373 | 24 | H2O | NaN | NaN | 373 | NaN | Calcination | NaN | NaN | NaN | NaN | NaN | NaN | NaN | NaN | NaN | NaN | NaN | NaN | NaN | NaN | NaN | NaN | NaN | NaN | NaN | NaN | 394 | 0.86 | NaN | 6.6 | 15.85 | 0.30 | 363.15 | 2.91 | Polyethylenimine Functionalized As-Synthesized KIT-6 Adsorbent for Highly CO2/N2 Selective Separation
455 | ASK-TEPA-60% | S73 | ASK | KIT-6 | P123 | BuOH | NaN | H2O | HCl | TEOS | NaN | NaN | 24 | 373 | 24 | H2O | NaN | NaN | 373 | NaN | Calcination | NaN | NaN | NaN | NaN | NaN | NaN | NaN | NaN | NaN | NaN | NaN | NaN | NaN | NaN | NaN | NaN | NaN | NaN | NaN | NaN | 394 | 0.86 | NaN | 6.6 | 15.85 | 0.41 | 363.15 | 2.98 | Polyethylenimine Functionalized As-Synthesized KIT-6 Adsorbent for Highly CO2/N2 Selective Separation
456 | ASK-TEPA-60% | S73 | ASK | KIT-6 | P123 | BuOH | NaN | H2O | HCl | TEOS | NaN | NaN | 24 | 373 | 24 | H2O | NaN | NaN | 373 | NaN | Calcination | NaN | NaN | NaN | NaN | NaN | NaN | NaN | NaN | NaN | NaN | NaN | NaN | NaN | NaN | NaN | NaN | NaN | NaN | NaN | NaN | 394 | 0.86 | NaN | 6.6 | 15.85 | 0.51 | 363.15 | 3.03 | Polyethylenimine Functionalized As-Synthesized KIT-6 Adsorbent for Highly CO2/N2 Selective Separation
457 | ASK-TEPA-60% | S73 | ASK | KIT-6 | P123 | BuOH | NaN | H2O | HCl | TEOS | NaN | NaN | 24 | 373 | 24 | H2O | NaN | NaN | 373 | NaN | Calcination | NaN | NaN | NaN | NaN | NaN | NaN | NaN | NaN | NaN | NaN | NaN | NaN | NaN | NaN | NaN | NaN | NaN | NaN | NaN | NaN | 394 | 0.86 | NaN | 6.6 | 15.85 | 0.64 | 363.15 | 3.05 | Polyethylenimine Functionalized As-Synthesized KIT-6 Adsorbent for Highly CO2/N2 Selective Separation
458 | ASK-TEPA-60% | S73 | ASK | KIT-6 | P123 | BuOH | NaN | H2O | HCl | TEOS | NaN | NaN | 24 | 373 | 24 | H2O | NaN | NaN | 373 | NaN | Calcination | NaN | NaN | NaN | NaN | NaN | NaN | NaN | NaN | NaN | NaN | NaN | NaN | NaN | NaN | NaN | NaN | NaN | NaN | NaN | NaN | 394 | 0.86 | NaN | 6.6 | 15.85 | 0.75 | 363.15 | 3.07 | Polyethylenimine Functionalized As-Synthesized KIT-6 Adsorbent for Highly CO2/N2 Selective Separation
459 | ASK-TEPA-60% | S73 | ASK | KIT-6 | P123 | BuOH | NaN | H2O | HCl | TEOS | NaN | NaN | 24 | 373 | 24 | H2O | NaN | NaN | 373 | NaN | Calcination | NaN | NaN | NaN | NaN | NaN | NaN | NaN | NaN | NaN | NaN | NaN | NaN | NaN | NaN | NaN | NaN | NaN | NaN | NaN | NaN | 394 | 0.86 | NaN | 6.6 | 15.85 | 0.85 | 363.15 | 3.07 | Polyethylenimine Functionalized As-Synthesized KIT-6 Adsorbent for Highly CO2/N2 Selective Separation
460 | ASK-TEPA-60% | S73 | ASK | KIT-6 | P123 | BuOH | NaN | H2O | HCl | TEOS | NaN | NaN | 24 | 373 | 24 | H2O | NaN | NaN | 373 | NaN | Calcination | NaN | NaN | NaN | NaN | NaN | NaN | NaN | NaN | NaN | NaN | NaN | NaN | NaN | NaN | NaN | NaN | NaN | NaN | NaN | NaN | 394 | 0.86 | NaN | 6.6 | 15.85 | 0.95 | 363.15 | 3.08 | Polyethylenimine Functionalized As-Synthesized KIT-6 Adsorbent for Highly CO2/N2 Selective Separation
461 | ASK-TEPA-60% | S73 | ASK | KIT-6 | P123 | BuOH | NaN | H2O | HCl | TEOS | NaN | NaN | 24 | 373 | 24 | H2O | NaN | NaN | 373 | NaN | Calcination | NaN | NaN | NaN | NaN | NaN | NaN | NaN | NaN | NaN | NaN | NaN | NaN | NaN | NaN | NaN | NaN | NaN | NaN | NaN | NaN | 394 | 0.86 | NaN | 6.6 | 15.85 | 1 | 363.15 | 3.09 | Polyethylenimine Functionalized As-Synthesized KIT-6 Adsorbent for Highly CO2/N2 Selective Separation
462 | ASK-TEPA-60% | S73 | ASK | KIT-6 | P123 | BuOH | NaN | H2O | HCl | TEOS | NaN | NaN | 24 | 373 | 24 | H2O | NaN | NaN | 373 | NaN | Calcination | NaN | NaN | NaN | NaN | NaN | NaN | NaN | NaN | NaN | NaN | NaN | NaN | NaN | NaN | NaN | NaN | NaN | NaN | NaN | NaN | 394 | 0.86 | NaN | 6.6 | 15.85 | 0.10 | 378.15 | 2.91 | Polyethylenimine Functionalized As-Synthesized KIT-6 Adsorbent for Highly CO2/N2 Selective Separation
463 | ASK-TEPA-60% | S73 | ASK | KIT-6 | P123 | BuOH | NaN | H2O | HCl | TEOS | NaN | NaN | 24 | 373 | 24 | H2O | NaN | NaN | 373 | NaN | Calcination | NaN | NaN | NaN | NaN | NaN | NaN | NaN | NaN | NaN | NaN | NaN | NaN | NaN | NaN | NaN | NaN | NaN | NaN | NaN | NaN | 394 | 0.86 | NaN | 6.6 | 15.85 | 0.20 | 378.15 | 3.12 | Polyethylenimine Functionalized As-Synthesized KIT-6 Adsorbent for Highly CO2/N2 Selective Separation
464 | ASK-TEPA-60% | S73 | ASK | KIT-6 | P123 | BuOH | NaN | H2O | HCl | TEOS | NaN | NaN | 24 | 373 | 24 | H2O | NaN | NaN | 373 | NaN | Calcination | NaN | NaN | NaN | NaN | NaN | NaN | NaN | NaN | NaN | NaN | NaN | NaN | NaN | NaN | NaN | NaN | NaN | NaN | NaN | NaN | 394 | 0.86 | NaN | 6.6 | 15.85 | 0.28 | 378.15 | 3.24 | Polyethylenimine Functionalized As-Synthesized KIT-6 Adsorbent for Highly CO2/N2 Selective Separation
465 | ASK-TEPA-60% | S73 | ASK | KIT-6 | P123 | BuOH | NaN | H2O | HCl | TEOS | NaN | NaN | 24 | 373 | 24 | H2O | NaN | NaN | 373 | NaN | Calcination | NaN | NaN | NaN | NaN | NaN | NaN | NaN | NaN | NaN | NaN | NaN | NaN | NaN | NaN | NaN | NaN | NaN | NaN | NaN | NaN | 394 | 0.86 | NaN | 6.6 | 15.85 | 0.36 | 378.15 | 3.33 | Polyethylenimine Functionalized As-Synthesized KIT-6 Adsorbent for Highly CO2/N2 Selective Separation
466 | ASK-TEPA-60% | S73 | ASK | KIT-6 | P123 | BuOH | NaN | H2O | HCl | TEOS | NaN | NaN | 24 | 373 | 24 | H2O | NaN | NaN | 373 | NaN | Calcination | NaN | NaN | NaN | NaN | NaN | NaN | NaN | NaN | NaN | NaN | NaN | NaN | NaN | NaN | NaN | NaN | NaN | NaN | NaN | NaN | 394 | 0.86 | NaN | 6.6 | 15.85 | 0.43 | 378.15 | 3.40 | Polyethylenimine Functionalized As-Synthesized KIT-6 Adsorbent for Highly CO2/N2 Selective Separation
467 | ASK-TEPA-60% | S73 | ASK | KIT-6 | P123 | BuOH | NaN | H2O | HCl | TEOS | NaN | NaN | 24 | 373 | 24 | H2O | NaN | NaN | 373 | NaN | Calcination | NaN | NaN | NaN | NaN | NaN | NaN | NaN | NaN | NaN | NaN | NaN | NaN | NaN | NaN | NaN | NaN | NaN | NaN | NaN | NaN | 394 | 0.86 | NaN | 6.6 | 15.85 | 0.51 | 378.15 | 3.43 | Polyethylenimine Functionalized As-Synthesized KIT-6 Adsorbent for Highly CO2/N2 Selective Separation
468 | ASK-TEPA-60% | S73 | ASK | KIT-6 | P123 | BuOH | NaN | H2O | HCl | TEOS | NaN | NaN | 24 | 373 | 24 | H2O | NaN | NaN | 373 | NaN | Calcination | NaN | NaN | NaN | NaN | NaN | NaN | NaN | NaN | NaN | NaN | NaN | NaN | NaN | NaN | NaN | NaN | NaN | NaN | NaN | NaN | 394 | 0.86 | NaN | 6.6 | 15.85 | 0.62 | 378.15 | 3.46 | Polyethylenimine Functionalized As-Synthesized KIT-6 Adsorbent for Highly CO2/N2 Selective Separation
469 | ASK-TEPA-60% | S73 | ASK | KIT-6 | P123 | BuOH | NaN | H2O | HCl | TEOS | NaN | NaN | 24 | 373 | 24 | H2O | NaN | NaN | 373 | NaN | Calcination | NaN | NaN | NaN | NaN | NaN | NaN | NaN | NaN | NaN | NaN | NaN | NaN | NaN | NaN | NaN | NaN | NaN | NaN | NaN | NaN | 394 | 0.86 | NaN | 6.6 | 15.85 | 0.73 | 378.15 | 3.48 | Polyethylenimine Functionalized As-Synthesized KIT-6 Adsorbent for Highly CO2/N2 Selective Separation
470 | ASK-TEPA-60% | S73 | ASK | KIT-6 | P123 | BuOH | NaN | H2O | HCl | TEOS | NaN | NaN | 24 | 373 | 24 | H2O | NaN | NaN | 373 | NaN | Calcination | NaN | NaN | NaN | NaN | NaN | NaN | NaN | NaN | NaN | NaN | NaN | NaN | NaN | NaN | NaN | NaN | NaN | NaN | NaN | NaN | 394 | 0.86 | NaN | 6.6 | 15.85 | 0.84 | 378.15 | 3.50 | Polyethylenimine Functionalized As-Synthesized KIT-6 Adsorbent for Highly CO2/N2 Selective Separation
471 | ASK-TEPA-60% | S73 | ASK | KIT-6 | P123 | BuOH | NaN | H2O | HCl | TEOS | NaN | NaN | 24 | 373 | 24 | H2O | NaN | NaN | 373 | NaN | Calcination | NaN | NaN | NaN | NaN | NaN | NaN | NaN | NaN | NaN | NaN | NaN | NaN | NaN | NaN | NaN | NaN | NaN | NaN | NaN | NaN | 394 | 0.86 | NaN | 6.6 | 15.85 | 0.94 | 378.15 | 3.52 | Polyethylenimine Functionalized As-Synthesized KIT-6 Adsorbent for Highly CO2/N2 Selective Separation
472 | ASK-TEPA-60% | S73 | ASK | KIT-6 | P123 | BuOH | NaN | H2O | HCl | TEOS | NaN | NaN | 24 | 373 | 24 | H2O | NaN | NaN | 373 | NaN | Calcination | NaN | NaN | NaN | NaN | NaN | NaN | NaN | NaN | NaN | NaN | NaN | NaN | NaN | NaN | NaN | NaN | NaN | NaN | NaN | NaN | 394 | 0.86 | NaN | 6.6 | 15.85 | 1 | 378.15 | 3.53 | Polyethylenimine Functionalized As-Synthesized KIT-6 Adsorbent for Highly CO2/N2 Selective Separation
473 | G-Si aerogel/SBA-15-TEPA30% | S74 | G-Si aerogel/SBA-15 | DOS | P123 | PEG-800 | GO | H2O | HCl | TEOS | NaN | NaN | NaN | NaN | NaN | NaN | NaN | NaN | NaN | NaN | Calcination | NaN | NaN | NaN | NaN | NaN | NaN | NaN | NaN | NaN | NaN | NaN | NaN | NaN | NaN | NaN | NaN | NaN | NaN | NaN | NaN | 604 | 0.45 | NaN | 3 | 10.36 | 0.15 | 378.15 | 1.60 | 2D/3D amine functionalised sorbents containing graphene silica aerogel and mesoporous silica with improved CO2 sorption
474 | G-Si aerogel/SBA-15-TEPA50% | S74 | G-Si aerogel/SBA-15 | DOS | P123 | PEG-800 | GO | H2O | HCl | TEOS | NaN | NaN | NaN | NaN | NaN | NaN | NaN | NaN | NaN | NaN | Calcination | NaN | NaN | NaN | NaN | NaN | NaN | NaN | NaN | NaN | NaN | NaN | NaN | NaN | NaN | NaN | NaN | NaN | NaN | NaN | NaN | 604 | 0.45 | NaN | 3 | 15.39 | 0.15 | 378.15 | 3.36 | 2D/3D amine functionalised sorbents containing graphene silica aerogel and mesoporous silica with improved CO2 sorption
475 | G-Si aerogel/SBA-15-TEPA70% | S74 | G-Si aerogel/SBA-15 | DOS | P123 | PEG-800 | GO | H2O | HCl | TEOS | NaN | NaN | NaN | NaN | NaN | NaN | NaN | NaN | NaN | NaN | Calcination | NaN | NaN | NaN | NaN | NaN | NaN | NaN | NaN | NaN | NaN | NaN | NaN | NaN | NaN | NaN | NaN | NaN | NaN | NaN | NaN | 604 | 0.45 | NaN | 3 | 20.36 | 0.15 | 378.15 | 5.34 | 2D/3D amine functionalised sorbents containing graphene silica aerogel and mesoporous silica with improved CO2 sorption
476 | G-Si aerogel/SBA-15-TEPA80% | S74 | G-Si aerogel/SBA-15 | DOS | P123 | PEG-800 | GO | H2O | HCl | TEOS | NaN | NaN | NaN | NaN | NaN | NaN | NaN | NaN | NaN | NaN | Calcination | NaN | NaN | NaN | NaN | NaN | NaN | NaN | NaN | NaN | NaN | NaN | NaN | NaN | NaN | NaN | NaN | NaN | NaN | NaN | NaN | 604 | 0.45 | NaN | 3 | 21.81 | 0.15 | 378.15 | 5.59 | 2D/3D amine functionalised sorbents containing graphene silica aerogel and mesoporous silica with improved CO2 sorption
477 | G-Si aerogel/SBA-15-TEPA85% | S74 | G-Si aerogel/SBA-15 | DOS | P123 | PEG-800 | GO | H2O | HCl | TEOS | NaN | NaN | NaN | NaN | NaN | NaN | NaN | NaN | NaN | NaN | Calcination | NaN | NaN | NaN | NaN | NaN | NaN | NaN | NaN | NaN | NaN | NaN | NaN | NaN | NaN | NaN | NaN | NaN | NaN | NaN | NaN | 604 | 0.45 | NaN | 3 | 23.44 | 0.15 | 378.15 | 3.32 | 2D/3D amine functionalised sorbents containing graphene silica aerogel and mesoporous silica with improved CO2 sorption
478 | G-Si aerogel/SBA-15-TEPA90% | S74 | G-Si aerogel/SBA-15 | DOS | P123 | PEG-800 | GO | H2O | HCl | TEOS | NaN | NaN | NaN | NaN | NaN | NaN | NaN | NaN | NaN | NaN | Calcination | NaN | NaN | NaN | NaN | NaN | NaN | NaN | NaN | NaN | NaN | NaN | NaN | NaN | NaN | NaN | NaN | NaN | NaN | NaN | NaN | 604 | 0.45 | NaN | 3 | 24.33 | 0.15 | 378.15 | 2.11 | 2D/3D amine functionalised sorbents containing graphene silica aerogel and mesoporous silica with improved CO2 sorption
482 | MCM-41-TEPA | S78 | MCM-41 | MCM-41 | NaN | NaN | NaN | NaN | NaN | NaN | NaN | NaN | NaN | NaN | NaN | NaN | NaN | NaN | NaN | NaN | Calcination | NaN | NaN | NaN | NaN | NaN | NaN | NaN | NaN | NaN | NaN | NaN | NaN | NaN | NaN | NaN | NaN | NaN | NaN | NaN | NaN | 865 | 1.00 | NaN | 4.64 | 10.22 | 0.1 | 308.15 | 1.35 | Desorption Kinetics and Mechanisms of CO2 on Amine-Based Mesoporous Silica Materials
483 | MCM-41-TEPA | S78 | MCM-41 | MCM-41 | NaN | NaN | NaN | NaN | NaN | NaN | NaN | NaN | NaN | NaN | NaN | NaN | NaN | NaN | NaN | NaN | Calcination | NaN | NaN | NaN | NaN | NaN | NaN | NaN | NaN | NaN | NaN | NaN | NaN | NaN | NaN | NaN | NaN | NaN | NaN | NaN | NaN | 865 | 1.00 | NaN | 4.64 | 10.22 | 0.1 | 325.15 | 1.10 | Desorption Kinetics and Mechanisms of CO2 on Amine-Based Mesoporous Silica Materials
484 | MCM-41-TEPA | S78 | MCM-41 | MCM-41 | NaN | NaN | NaN | NaN | NaN | NaN | NaN | NaN | NaN | NaN | NaN | NaN | NaN | NaN | NaN | NaN | Calcination | NaN | NaN | NaN | NaN | NaN | NaN | NaN | NaN | NaN | NaN | NaN | NaN | NaN | NaN | NaN | NaN | NaN | NaN | NaN | NaN | 865 | 1.00 | NaN | 4.64 | 10.22 | 0.1 | 343.15 | 0.80 | Desorption Kinetics and Mechanisms of CO2 on Amine-Based Mesoporous Silica Materials
562 | 65MSU-J-TEPA-20 | S96 | CS-as syn | DOS | magnetite | EtOH | C12H27N | H2O | NaN | TEOS | NaN | NaN | NaN | NaN | NaN | NaN | NaN | NaN | NaN | NaN | Calcination | NaN | NaN | NaN | NaN | NaN | NaN | NaN | NaN | NaN | NaN | NaN | NaN | NaN | NaN | NaN | NaN | NaN | NaN | NaN | NaN | 281 | 0.48 | NaN | 3.77 | 4.23 | 1 | 298.15 | 1.79 | Improvement of adsorbent materials for CO2 capture by amine functionalized mesoporous silica with worm-hole framework structure
563 | 65MSU-J-TEPA-30 | S96 | CS-as syn | DOS | magnetite | EtOH | C12H27N | H2O | NaN | TEOS | NaN | NaN | NaN | NaN | NaN | NaN | NaN | NaN | NaN | NaN | Calcination | NaN | NaN | NaN | NaN | NaN | NaN | NaN | NaN | NaN | NaN | NaN | NaN | NaN | NaN | NaN | NaN | NaN | NaN | NaN | NaN | 281 | 0.48 | NaN | 3.77 | 6.76 | 1 | 298.15 | 2.13 | Improvement of adsorbent materials for CO2 capture by amine functionalized mesoporous silica with worm-hole framework structure
564 | 65MSU-J-TEPA-50 | S96 | CS-as syn | DOS | magnetite | EtOH | C12H27N | H2O | NaN | TEOS | NaN | NaN | NaN | NaN | NaN | NaN | NaN | NaN | NaN | NaN | Calcination | NaN | NaN | NaN | NaN | NaN | NaN | NaN | NaN | NaN | NaN | NaN | NaN | NaN | NaN | NaN | NaN | NaN | NaN | NaN | NaN | 281 | 0.48 | NaN | 3.77 | 11.09 | 1 | 298.15 | 3.73 | Improvement of adsorbent materials for CO2 capture by amine functionalized mesoporous silica with worm-hole framework structure
565 | 65MSU-J-TEPA-70 | S96 | CS-as syn | DOS | magnetite | EtOH | C12H27N | H2O | NaN | TEOS | NaN | NaN | NaN | NaN | NaN | NaN | NaN | NaN | NaN | NaN | Calcination | NaN | NaN | NaN | NaN | NaN | NaN | NaN | NaN | NaN | NaN | NaN | NaN | NaN | NaN | NaN | NaN | NaN | NaN | NaN | NaN | 281 | 0.48 | NaN | 3.77 | 14.53 | 1 | 298.15 | 2.83 | Improvement of adsorbent materials for CO2 capture by amine functionalized mesoporous silica with worm-hole framework structure
571 | SBA(C)-10 | S98 | CS-as syn | DOS | magnetite | EtOH | C12H27N | H2O | NaN | TEOS | NaN | NaN | NaN | NaN | NaN | NaN | NaN | NaN | NaN | NaN | Calcination | NaN | NaN | NaN | NaN | NaN | NaN | NaN | NaN | NaN | NaN | NaN | NaN | NaN | NaN | NaN | NaN | NaN | NaN | NaN | NaN | 281 | 0.48 | NaN | 3.77 | 2.64 | 1 | 348.15 | 0.13 | CO2 capture by As-prepared SBA-15 with an occluded organic template
572 | SBA(C)-30 | S98 | CS-as syn | DOS | magnetite | EtOH | C12H27N | H2O | NaN | TEOS | NaN | NaN | NaN | NaN | NaN | NaN | NaN | NaN | NaN | NaN | Calcination | NaN | NaN | NaN | NaN | NaN | NaN | NaN | NaN | NaN | NaN | NaN | NaN | NaN | NaN | NaN | NaN | NaN | NaN | NaN | NaN | 281 | 0.48 | NaN | 3.77 | 7.92 | 1 | 348.15 | 1.30 | CO2 capture by As-prepared SBA-15 with an occluded organic template
573 | SBA(C)-40 | S98 | CS-as syn | DOS | magnetite | EtOH | C12H27N | H2O | NaN | TEOS | NaN | NaN | NaN | NaN | NaN | NaN | NaN | NaN | NaN | NaN | Calcination | NaN | NaN | NaN | NaN | NaN | NaN | NaN | NaN | NaN | NaN | NaN | NaN | NaN | NaN | NaN | NaN | NaN | NaN | NaN | NaN | 281 | 0.48 | NaN | 3.77 | 10.56 | 1 | 348.15 | 2.74 | CO2 capture by As-prepared SBA-15 with an occluded organic template
574 | SBA(C)-50 | S98 | CS-as syn | DOS | magnetite | EtOH | C12H27N | H2O | NaN | TEOS | NaN | NaN | NaN | NaN | NaN | NaN | NaN | NaN | NaN | NaN | Calcination | NaN | NaN | NaN | NaN | NaN | NaN | NaN | NaN | NaN | NaN | NaN | NaN | NaN | NaN | NaN | NaN | NaN | NaN | NaN | NaN | 281 | 0.48 | NaN | 3.77 | 13.21 | 1 | 348.15 | 3.23 | CO2 capture by As-prepared SBA-15 with an occluded organic template
575 | SBA(C)-60 | S98 | CS-as syn | DOS | magnetite | EtOH | C12H27N | H2O | NaN | TEOS | NaN | NaN | NaN | NaN | NaN | NaN | NaN | NaN | NaN | NaN | Calcination | NaN | NaN | NaN | NaN | NaN | NaN | NaN | NaN | NaN | NaN | NaN | NaN | NaN | NaN | NaN | NaN | NaN | NaN | NaN | NaN | 281 | 0.48 | NaN | 3.77 | 15.85 | 1 | 348.15 | 3.72 | CO2 capture by As-prepared SBA-15 with an occluded organic template
576 | SBA(CP)-10 | S99 | CS-as syn | DOS | magnetite | EtOH | C12H27N | H2O | NaN | TEOS | NaN | NaN | NaN | NaN | NaN | NaN | NaN | NaN | NaN | NaN | Calcination | NaN | NaN | NaN | NaN | NaN | NaN | NaN | NaN | NaN | NaN | NaN | NaN | NaN | NaN | NaN | NaN | NaN | NaN | NaN | NaN | 281 | 0.48 | NaN | 3.77 | 2.64 | 1 | 348.15 | 0.26 | CO2 capture by As-prepared SBA-15 with an occluded organic template
577 | SBA(CP)-30 | S99 | CS-as syn | DOS | magnetite | EtOH | C12H27N | H2O | NaN | TEOS | NaN | NaN | NaN | NaN | NaN | NaN | NaN | NaN | NaN | NaN | Calcination | NaN | NaN | NaN | NaN | NaN | NaN | NaN | NaN | NaN | NaN | NaN | NaN | NaN | NaN | NaN | NaN | NaN | NaN | NaN | NaN | 281 | 0.48 | NaN | 3.77 | 7.92 | 1 | 348.15 | 1.59 | CO2 capture by As-prepared SBA-15 with an occluded organic template
578 | SBA(CP)-40 | S99 | CS-as syn | DOS | magnetite | EtOH | C12H27N | H2O | NaN | TEOS | NaN | NaN | NaN | NaN | NaN | NaN | NaN | NaN | NaN | NaN | Calcination | NaN | NaN | NaN | NaN | NaN | NaN | NaN | NaN | NaN | NaN | NaN | NaN | NaN | NaN | NaN | NaN | NaN | NaN | NaN | NaN | 281 | 0.48 | NaN | 3.77 | 10.56 | 1 | 348.15 | 2.23 | CO2 capture by As-prepared SBA-15 with an occluded organic template
579 | SBA(CP)-50 | S99 | CS-as syn | DOS | magnetite | EtOH | C12H27N | H2O | NaN | TEOS | NaN | NaN | NaN | NaN | NaN | NaN | NaN | NaN | NaN | NaN | Calcination | NaN | NaN | NaN | NaN | NaN | NaN | NaN | NaN | NaN | NaN | NaN | NaN | NaN | NaN | NaN | NaN | NaN | NaN | NaN | NaN | 281 | 0.48 | NaN | 3.77 | 13.21 | 1 | 348.15 | 2.92 | CO2 capture by As-prepared SBA-15 with an occluded organic template
580 | SBA(CP)-60 | S99 | CS-as syn | DOS | magnetite | EtOH | C12H27N | H2O | NaN | TEOS | NaN | NaN | NaN | NaN | NaN | NaN | NaN | NaN | NaN | NaN | Calcination | NaN | NaN | NaN | NaN | NaN | NaN | NaN | NaN | NaN | NaN | NaN | NaN | NaN | NaN | NaN | NaN | NaN | NaN | NaN | NaN | 281 | 0.48 | NaN | 3.77 | 15.85 | 1 | 348.15 | 3.02 | CO2 capture by As-prepared SBA-15 with an occluded organic template
122 | MS-2-TEPA-40% | S7 | PE-SBA-15 (17e) | SBA-15 | P123 | TIPB | NaN | NaN | HCl | TEOS | NaN | 290 | 20 | 383 | 24 | NaN | NaN | NaN | NaN | NaN | Extraction | NaN | 24 | NaN | Ethanol | NaN | NaN | NaN | NaN | NaN | NaN | NaN | NaN | NaN | NaN | NaN | NaN | NaN | NaN | NaN | NaN | 428 | 1.18 | NaN | 15.2 | 10.56 | 0.15 | 343.15 | 2.41 | Mesocellular silica foam supported polyamine adsorbents for dry CO2 scrubbing: Performance of single versus blended polyamines for impregnation
123 | MS-2-TEPA-60% | S7 | PE-SBA-15 (17e) | SBA-15 | P123 | TIPB | NaN | NaN | HCl | TEOS | NaN | 290 | 20 | 383 | 24 | NaN | NaN | NaN | NaN | NaN | Extraction | NaN | 24 | NaN | Ethanol | NaN | NaN | NaN | NaN | NaN | NaN | NaN | NaN | NaN | NaN | NaN | NaN | NaN | NaN | NaN | NaN | 428 | 1.18 | NaN | 15.2 | 15.85 | 0.15 | 343.15 | 3.89 | Mesocellular silica foam supported polyamine adsorbents for dry CO2 scrubbing: Performance of single versus blended polyamines for impregnation
409 | PE-SBA-15 (17e)-TEPA (50) | S69 | PE-SBA-15 (17e) | SBA-15 | P123 | TIPB | NaN | NaN | HCl | TEOS | NaN | 290 | 20 | 383 | 24 | NaN | NaN | NaN | NaN | NaN | Extraction | NaN | 24 | NaN | Ethanol | NaN | NaN | NaN | NaN | NaN | NaN | NaN | NaN | NaN | NaN | NaN | NaN | NaN | NaN | NaN | NaN | 428 | 1.18 | NaN | 15.2 | 14.1 | 1 | 318.15 | 3.73 | Amino-functionalized pore-expanded SBA-15 for CO2 adsorption
199 | CSA-TEPA-20% | S30 | CSA | DOS | cellulose whiskers | EtOH | NaN | H2O | HCl | NaN | NaN | 308 | 24 | NaN | NaN | NaN | NaN | NaN | NaN | NaN | Not | NaN | NaN | NaN | NaN | NaN | NaN | NaN | TMCS | NaN | NaN | NaN | n-Hexane | NaN | NaN | NaN | NaN | NaN | NaN | NaN | NaN | 470 | 1.52 | NaN | 11.92 | 7.78 | 1 | 298.15 | 1.26 | Synthesis and CO2 adsorption performance of TEPA-loaded cellulose whisker/silica composite aerogel
200 | CSA-TEPA-50% | S30 | CSA | DOS | cellulose whiskers | EtOH | NaN | H2O | HCl | NaN | NaN | 308 | 24 | NaN | NaN | NaN | NaN | NaN | NaN | NaN | Not | NaN | NaN | NaN | NaN | NaN | NaN | NaN | TMCS | NaN | NaN | NaN | n-Hexane | NaN | NaN | NaN | NaN | NaN | NaN | NaN | NaN | 470 | 1.52 | NaN | 11.92 | 15.96 | 1 | 298.15 | 1.45 | Synthesis and CO2 adsorption performance of TEPA-loaded cellulose whisker/silica composite aerogel
201 | CSA-TEPA-70% | S30 | CSA | DOS | cellulose whiskers | EtOH | NaN | H2O | HCl | NaN | NaN | 308 | 24 | NaN | NaN | NaN | NaN | NaN | NaN | NaN | Not | NaN | NaN | NaN | NaN | NaN | NaN | NaN | TMCS | NaN | NaN | NaN | n-Hexane | NaN | NaN | NaN | NaN | NaN | NaN | NaN | NaN | 470 | 1.52 | NaN | 11.92 | 19.45 | 1 | 298.15 | 2.25 | Synthesis and CO2 adsorption performance of TEPA-loaded cellulose whisker/silica composite aerogel
343 | ST10 | S55 | ST | DOS | NaN | NaN | NaN | NaN | NaN | Na2SiO3 | 3.8 | NaN | NaN | NaN | 3 | NaN | NaN | NaN | NaN | NaN | Not | NaN | NaN | NaN | NaN | NaN | NaN | NaN | NaN | NaN | NaN | NaN | NaN | NaN | NaN | NaN | NaN | NaN | NaN | NaN | NaN | 474 | 0.85 | NaN | 6.71 | 5.28 | 1 | 323.15 | 1.08 | Surface engineered silica mesospheres - A promising adsorbent for CO2 capture
344 | ST20 | S55 | ST | DOS | NaN | NaN | NaN | NaN | NaN | Na2SiO3 | 3.8 | NaN | NaN | NaN | 3 | NaN | NaN | NaN | NaN | NaN | Not | NaN | NaN | NaN | NaN | NaN | NaN | NaN | NaN | NaN | NaN | NaN | NaN | NaN | NaN | NaN | NaN | NaN | NaN | NaN | NaN | 474 | 0.85 | NaN | 6.71 | 6.87 | 1 | 323.15 | 1.60 | Surface engineered silica mesospheres - A promising adsorbent for CO2 capture
345 | ST30 | S55 | ST | DOS | NaN | NaN | NaN | NaN | NaN | Na2SiO3 | 3.8 | NaN | NaN | NaN | 3 | NaN | NaN | NaN | NaN | NaN | Not | NaN | NaN | NaN | NaN | NaN | NaN | NaN | NaN | NaN | NaN | NaN | NaN | NaN | NaN | NaN | NaN | NaN | NaN | NaN | NaN | 474 | 0.85 | NaN | 6.71 | 7.40 | 1 | 323.15 | 1.98 | Surface engineered silica mesospheres - A promising adsorbent for CO2 capture
346 | ST40 | S55 | ST | DOS | NaN | NaN | NaN | NaN | NaN | Na2SiO3 | 3.8 | NaN | NaN | NaN | 3 | NaN | NaN | NaN | NaN | NaN | Not | NaN | NaN | NaN | NaN | NaN | NaN | NaN | NaN | NaN | NaN | NaN | NaN | NaN | NaN | NaN | NaN | NaN | NaN | NaN | NaN | 474 | 0.85 | NaN | 6.71 | 7.66 | 1 | 323.15 | 2.08 | Surface engineered silica mesospheres - A promising adsorbent for CO2 capture
347 | STA10 | S56 | STA | DOS | NaN | NaN | NaN | NaN | NaN | Na2SiO3 | 3.8 | NaN | NaN | NaN | 3 | NaN | NaN | NaN | NaN | NaN | Not | NaN | NaN | NaN | NaN | NaN | NaN | Grafting | APTMS | NaN | NaN | NaN | NaN | NaN | NaN | NaN | NaN | NaN | NaN | NaN | NaN | NaN | NaN | NaN | NaN | 5.28 | 1 | 323.15 | 1.72 | Surface engineered silica mesospheres - A promising adsorbent for CO2 capture
348 | STA20 | S56 | STA | DOS | NaN | NaN | NaN | NaN | NaN | Na2SiO3 | 3.8 | NaN | NaN | NaN | 3 | NaN | NaN | NaN | NaN | NaN | Not | NaN | NaN | NaN | NaN | NaN | NaN | Grafting | APTMS | NaN | NaN | NaN | NaN | NaN | NaN | NaN | NaN | NaN | NaN | NaN | NaN | NaN | NaN | NaN | NaN | 6.87 | 1 | 323.15 | 2.22 | Surface engineered silica mesospheres - A promising adsorbent for CO2 capture
349 | STA30 | S56 | STA | DOS | NaN | NaN | NaN | NaN | NaN | Na2SiO3 | 3.8 | NaN | NaN | NaN | 3 | NaN | NaN | NaN | NaN | NaN | Not | NaN | NaN | NaN | NaN | NaN | NaN | Grafting | APTMS | NaN | NaN | NaN | NaN | NaN | NaN | NaN | NaN | NaN | NaN | NaN | NaN | NaN | NaN | NaN | NaN | 7.13 | 1 | 323.15 | 2.48 | Surface engineered silica mesospheres - A promising adsorbent for CO2 capture
350 | STA40 | S56 | STA | DOS | NaN | NaN | NaN | NaN | NaN | Na2SiO3 | 3.8 | NaN | NaN | NaN | 3 | NaN | NaN | NaN | NaN | NaN | Not | NaN | NaN | NaN | NaN | NaN | NaN | Grafting | APTMS | NaN | NaN | NaN | NaN | NaN | NaN | NaN | NaN | NaN | NaN | NaN | NaN | NaN | NaN | NaN | NaN | 9.24 | 1 | 323.15 | 1.25 | Surface engineered silica mesospheres - A promising adsorbent for CO2 capture
351 | ST10 | S55 | ST | DOS | NaN | NaN | NaN | NaN | NaN | Na2SiO3 | 3.8 | NaN | NaN | NaN | 3 | NaN | NaN | NaN | NaN | NaN | Not | NaN | NaN | NaN | NaN | NaN | NaN | NaN | NaN | NaN | NaN | NaN | NaN | NaN | NaN | NaN | NaN | NaN | NaN | NaN | NaN | 474 | 0.85 | NaN | 6.71 | 5.28 | 1 | 348.15 | 0.52 | Surface engineered silica mesospheres - A promising adsorbent for CO2 capture
352 | ST20 | S55 | ST | DOS | NaN | NaN | NaN | NaN | NaN | Na2SiO3 | 3.8 | NaN | NaN | NaN | 3 | NaN | NaN | NaN | NaN | NaN | Not | NaN | NaN | NaN | NaN | NaN | NaN | NaN | NaN | NaN | NaN | NaN | NaN | NaN | NaN | NaN | NaN | NaN | NaN | NaN | NaN | 474 | 0.85 | NaN | 6.71 | 6.87 | 1 | 348.15 | 1.22 | Surface engineered silica mesospheres - A promising adsorbent for CO2 capture
353 | ST30 | S55 | ST | DOS | NaN | NaN | NaN | NaN | NaN | Na2SiO3 | 3.8 | NaN | NaN | NaN | 3 | NaN | NaN | NaN | NaN | NaN | Not | NaN | NaN | NaN | NaN | NaN | NaN | NaN | NaN | NaN | NaN | NaN | NaN | NaN | NaN | NaN | NaN | NaN | NaN | NaN | NaN | 474 | 0.85 | NaN | 6.71 | 7.40 | 1 | 348.15 | 1.98 | Surface engineered silica mesospheres - A promising adsorbent for CO2 capture
354 | ST40 | S55 | ST | DOS | NaN | NaN | NaN | NaN | NaN | Na2SiO3 | 3.8 | NaN | NaN | NaN | 3 | NaN | NaN | NaN | NaN | NaN | Not | NaN | NaN | NaN | NaN | NaN | NaN | NaN | NaN | NaN | NaN | NaN | NaN | NaN | NaN | NaN | NaN | NaN | NaN | NaN | NaN | 474 | 0.85 | NaN | 6.71 | 7.66 | 1 | 348.15 | 2.10 | Surface engineered silica mesospheres - A promising adsorbent for CO2 capture
355 | STA10 | S56 | STA | DOS | NaN | NaN | NaN | NaN | NaN | Na2SiO3 | 3.8 | NaN | NaN | NaN | 3 | NaN | NaN | NaN | NaN | NaN | Not | NaN | NaN | NaN | NaN | NaN | NaN | Grafting | APTMS | NaN | NaN | NaN | NaN | NaN | NaN | NaN | NaN | NaN | NaN | NaN | NaN | NaN | NaN | NaN | NaN | 5.28 | 1 | 348.15 | 1.60 | Surface engineered silica mesospheres - A promising adsorbent for CO2 capture
356 | STA20 | S56 | STA | DOS | NaN | NaN | NaN | NaN | NaN | Na2SiO3 | 3.8 | NaN | NaN | NaN | 3 | NaN | NaN | NaN | NaN | NaN | Not | NaN | NaN | NaN | NaN | NaN | NaN | Grafting | APTMS | NaN | NaN | NaN | NaN | NaN | NaN | NaN | NaN | NaN | NaN | NaN | NaN | NaN | NaN | NaN | NaN | 6.87 | 1 | 348.15 | 2.50 | Surface engineered silica mesospheres - A promising adsorbent for CO2 capture
357 | STA30 | S56 | STA | DOS | NaN | NaN | NaN | NaN | NaN | Na2SiO3 | 3.8 | NaN | NaN | NaN | 3 | NaN | NaN | NaN | NaN | NaN | Not | NaN | NaN | NaN | NaN | NaN | NaN | Grafting | APTMS | NaN | NaN | NaN | NaN | NaN | NaN | NaN | NaN | NaN | NaN | NaN | NaN | NaN | NaN | NaN | NaN | 7.13 | 1 | 348.15 | 3.02 | Surface engineered silica mesospheres - A promising adsorbent for CO2 capture
358 | STA40 | S56 | STA | DOS | NaN | NaN | NaN | NaN | NaN | Na2SiO3 | 3.8 | NaN | NaN | NaN | 3 | NaN | NaN | NaN | NaN | NaN | Not | NaN | NaN | NaN | NaN | NaN | NaN | Grafting | APTMS | NaN | NaN | NaN | NaN | NaN | NaN | NaN | NaN | NaN | NaN | NaN | NaN | NaN | NaN | NaN | NaN | 9.24 | 1 | 348.15 | 1.58 | Surface engineered silica mesospheres - A promising adsorbent for CO2 capture
364 | PAN-PMMA-TEPA | S58 | PAN-PMMA | DOS | PEG | PAN | NaN | NMP | NaN | NaN | NaN | NaN | NaN | NaN | NaN | NaN | NaN | NaN | NaN | NaN | Not | NaN | NaN | NaN | NaN | NaN | NaN | NaN | NaN | NaN | NaN | NaN | NaN | NaN | NaN | NaN | NaN | NaN | NaN | NaN | NaN | 11 | 0.04 | NaN | 2.77 | 17.43 | 0.3 | 298.15 | 1.50 | Tetraethylenepentamine-grafted polyacrylonitrile-poly(methyl methacrylate) hollow fibers for low concentration CO2 capture at ambient temperature
365 | PAN-TEPA | S59 | PAN | DOS | PEG | PAN | x | NMP | NaN | NaN | NaN | NaN | NaN | NaN | NaN | NaN | NaN | NaN | NaN | NaN | Not | NaN | NaN | NaN | NaN | NaN | NaN | NaN | NaN | NaN | NaN | NaN | NaN | NaN | NaN | NaN | NaN | NaN | NaN | NaN | NaN | 19 | 0.13 | NaN | 3.17 | 15.38 | 0.3 | 298.15 | 1.32 | Tetraethylenepentamine-grafted polyacrylonitrile-poly(methyl methacrylate) hollow fibers for low concentration CO2 capture at ambient temperature
366 | PAN-TEPA2 | S59 | PAN | DOS | PEG | PAN | x | NMP | NaN | NaN | NaN | NaN | NaN | NaN | NaN | NaN | NaN | NaN | NaN | NaN | Not | NaN | NaN | NaN | NaN | NaN | NaN | NaN | NaN | NaN | NaN | NaN | NaN | NaN | NaN | NaN | NaN | NaN | NaN | NaN | NaN | 19 | 0.13 | NaN | 3.17 | 8.99 | 0.3 | 298.15 | 0.86 | Tetraethylenepentamine-grafted polyacrylonitrile-poly(methyl methacrylate) hollow fibers for low concentration CO2 capture at ambient temperature
367 | PAN-TEPA3 | S59 | PAN | DOS | PEG | PAN | x | NMP | NaN | NaN | NaN | NaN | NaN | NaN | NaN | NaN | NaN | NaN | NaN | NaN | Not | NaN | NaN | NaN | NaN | NaN | NaN | NaN | NaN | NaN | NaN | NaN | NaN | NaN | NaN | NaN | NaN | NaN | NaN | NaN | NaN | 19 | 0.13 | NaN | 3.17 | 4.73 | 0.3 | 298.15 | 1.01 | Tetraethylenepentamine-grafted polyacrylonitrile-poly(methyl methacrylate) hollow fibers for low concentration CO2 capture at ambient temperature
495 | SA–I-40 | S82 | SA-I | DOS | NaN | NaN | NaN | NaN | NaN | NaN | NaN | NaN | NaN | NaN | NaN | NaN | NaN | NaN | NaN | NaN | Not | NaN | NaN | NaN | NaN | NaN | NaN | NaN | NaN | NaN | NaN | NaN | NaN | NaN | NaN | NaN | NaN | NaN | NaN | NaN | NaN | 822 | 5.0 | NaN | 42 | 9.77 | 1 | 348.15 | 2.3 | CO2 capture using particulate silica aerogel immobilized with tetraethylenepentamine
496 | SA–I-50 | S82 | SA-I | DOS | NaN | NaN | NaN | NaN | NaN | NaN | NaN | NaN | NaN | NaN | NaN | NaN | NaN | NaN | NaN | NaN | Not | NaN | NaN | NaN | NaN | NaN | NaN | NaN | NaN | NaN | NaN | NaN | NaN | NaN | NaN | NaN | NaN | NaN | NaN | NaN | NaN | 822 | 5.0 | NaN | 42 | 12.68 | 1 | 348.15 | 3.2 | CO2 capture using particulate silica aerogel immobilized with tetraethylenepentamine
497 | SA–I-60 | S82 | SA-I | DOS | NaN | NaN | NaN | NaN | NaN | NaN | NaN | NaN | NaN | NaN | NaN | NaN | NaN | NaN | NaN | NaN | Not | NaN | NaN | NaN | NaN | NaN | NaN | NaN | NaN | NaN | NaN | NaN | NaN | NaN | NaN | NaN | NaN | NaN | NaN | NaN | NaN | 822 | 5.0 | NaN | 42 | 15.58 | 1 | 348.15 | 3.7 | CO2 capture using particulate silica aerogel immobilized with tetraethylenepentamine
498 | SA–I-70 | S82 | SA-I | DOS | NaN | NaN | NaN | NaN | NaN | NaN | NaN | NaN | NaN | NaN | NaN | NaN | NaN | NaN | NaN | NaN | Not | NaN | NaN | NaN | NaN | NaN | NaN | NaN | NaN | NaN | NaN | NaN | NaN | NaN | NaN | NaN | NaN | NaN | NaN | NaN | NaN | 822 | 5.0 | NaN | 42 | 17.96 | 1 | 348.15 | 4.7 | CO2 capture using particulate silica aerogel immobilized with tetraethylenepentamine
499 | SA-I-80 | S82 | SA-I | DOS | NaN | NaN | NaN | NaN | NaN | NaN | NaN | NaN | NaN | NaN | NaN | NaN | NaN | NaN | NaN | NaN | Not | NaN | NaN | NaN | NaN | NaN | NaN | NaN | NaN | NaN | NaN | NaN | NaN | NaN | NaN | NaN | NaN | NaN | NaN | NaN | NaN | 822 | 5.0 | NaN | 42 | 20.60 | 1 | 348.15 | 6.1 | CO2 capture using particulate silica aerogel immobilized with tetraethylenepentamine
500 | SA-I-85 | S82 | SA-I | DOS | NaN | NaN | NaN | NaN | NaN | NaN | NaN | NaN | NaN | NaN | NaN | NaN | NaN | NaN | NaN | NaN | Not | NaN | NaN | NaN | NaN | NaN | NaN | NaN | NaN | NaN | NaN | NaN | NaN | NaN | NaN | NaN | NaN | NaN | NaN | NaN | NaN | 822 | 5.0 | NaN | 42 | 21.92 | 1 | 348.15 | 5.1 | CO2 capture using particulate silica aerogel immobilized with tetraethylenepentamine
501 | SA-I-90 | S82 | SA-I | DOS | NaN | NaN | NaN | NaN | NaN | NaN | NaN | NaN | NaN | NaN | NaN | NaN | NaN | NaN | NaN | NaN | Not | NaN | NaN | NaN | NaN | NaN | NaN | NaN | NaN | NaN | NaN | NaN | NaN | NaN | NaN | NaN | NaN | NaN | NaN | NaN | NaN | 822 | 5.0 | NaN | 42 | 23.24 | 1 | 348.15 | 3.6 | CO2 capture using particulate silica aerogel immobilized with tetraethylenepentamine
502 | SA–O-50 | S83 | SA-O | DOS | NaN | NaN | NaN | NaN | NaN | NaN | NaN | NaN | NaN | NaN | NaN | NaN | NaN | NaN | NaN | NaN | Not | NaN | NaN | NaN | NaN | NaN | NaN | NaN | NaN | NaN | NaN | NaN | NaN | NaN | NaN | NaN | NaN | NaN | NaN | NaN | NaN | 673 | 3.5 | NaN | 21 | 14.26 | 1 | 348.15 | 1.5 | CO2 capture using particulate silica aerogel immobilized with tetraethylenepentamine
503 | SA–O-60 | S83 | SA-O | DOS | NaN | NaN | NaN | NaN | NaN | NaN | NaN | NaN | NaN | NaN | NaN | NaN | NaN | NaN | NaN | NaN | Not | NaN | NaN | NaN | NaN | NaN | NaN | NaN | NaN | NaN | NaN | NaN | NaN | NaN | NaN | NaN | NaN | NaN | NaN | NaN | NaN | 673 | 3.5 | NaN | 21 | 16.64 | 1 | 348.15 | 2.3 | CO2 capture using particulate silica aerogel immobilized with tetraethylenepentamine
504 | SA–O-70 | S83 | SA-O | DOS | NaN | NaN | NaN | NaN | NaN | NaN | NaN | NaN | NaN | NaN | NaN | NaN | NaN | NaN | NaN | NaN | Not | NaN | NaN | NaN | NaN | NaN | NaN | NaN | NaN | NaN | NaN | NaN | NaN | NaN | NaN | NaN | NaN | NaN | NaN | NaN | NaN | 673 | 3.5 | NaN | 21 | 18.75 | 1 | 348.15 | 2.8 | CO2 capture using particulate silica aerogel immobilized with tetraethylenepentamine
505 | SA-O-80 | S83 | SA-O | DOS | NaN | NaN | NaN | NaN | NaN | NaN | NaN | NaN | NaN | NaN | NaN | NaN | NaN | NaN | NaN | NaN | Not | NaN | NaN | NaN | NaN | NaN | NaN | NaN | NaN | NaN | NaN | NaN | NaN | NaN | NaN | NaN | NaN | NaN | NaN | NaN | NaN | 673 | 3.5 | NaN | 21 | 21.39 | 1 | 348.15 | 3.5 | CO2 capture using particulate silica aerogel immobilized with tetraethylenepentamine
506 | SA-O-85 | S83 | SA-O | DOS | NaN | NaN | NaN | NaN | NaN | NaN | NaN | NaN | NaN | NaN | NaN | NaN | NaN | NaN | NaN | NaN | Not | NaN | NaN | NaN | NaN | NaN | NaN | NaN | NaN | NaN | NaN | NaN | NaN | NaN | NaN | NaN | NaN | NaN | NaN | NaN | NaN | 673 | 3.5 | NaN | 21 | 22.72 | 1 | 348.15 | 2.8 | CO2 capture using particulate silica aerogel immobilized with tetraethylenepentamine
116 | SBA15-TEPA-30 | S4 | SBA-15(p) | SBA-15 | P123 | NaN | NaN | H2O | HCl | TEOS | NaN | 373 | 24 | NaN | NaN | H2O | NaN | NaN | 353 | 12 | Retention | NaN | NaN | NaN | NaN | NaN | NaN | NaN | NaN | NaN | NaN | NaN | NaN | NaN | NaN | NaN | NaN | NaN | NaN | NaN | NaN | 189 | 0.44 | NaN | 7.12 | 7.92 | 1 | 323.15 | 1.492 | Wastes against wastes treatment: Industrial silica fume derived porous solid amine adsorbent for efficient and reversible ultralow-pressure CO2 adsorption
118 | SBA15-TEPA-30 | S4 | SBA-15(p) | SBA-15 | P123 | NaN | NaN | H2O | HCl | TEOS | NaN | 373 | 24 | NaN | NaN | H2O | NaN | NaN | 353 | 12 | Retention | NaN | NaN | NaN | NaN | NaN | NaN | NaN | NaN | NaN | NaN | NaN | NaN | NaN | NaN | NaN | NaN | NaN | NaN | NaN | NaN | 189 | 0.44 | NaN | 7.12 | 7.92 | 1 | 298.15 | 0.710 | Wastes against wastes treatment: Industrial silica fume derived porous solid amine adsorbent for efficient and reversible ultralow-pressure CO2 adsorption
120 | MS-1-TEPA-60% | S6 | PAN | DOS | PEG | PAN | x | NMP | NaN | NaN | NaN | NaN | NaN | NaN | NaN | NaN | NaN | NaN | NaN | NaN | Retention | NaN | NaN | NaN | NaN | NaN | NaN | NaN | NaN | NaN | NaN | NaN | NaN | NaN | NaN | NaN | NaN | NaN | NaN | NaN | NaN | 19 | 0.13 | NaN | 3.17 | 15.85 | 0.15 | 343.15 | 4.37 | Mesocellular silica foam supported polyamine adsorbents for dry CO2 scrubbing: Performance of single versus blended polyamines for impregnation
121 | MS-1-TEPA-70% | S6 | PAN | DOS | PEG | PAN | x | NMP | NaN | NaN | NaN | NaN | NaN | NaN | NaN | NaN | NaN | NaN | NaN | NaN | Retention | NaN | NaN | NaN | NaN | NaN | NaN | NaN | NaN | NaN | NaN | NaN | NaN | NaN | NaN | NaN | NaN | NaN | NaN | NaN | NaN | 19 | 0.13 | NaN | 3.17 | 18.49 | 0.15 | 343.15 | 4.48 | Mesocellular silica foam supported polyamine adsorbents for dry CO2 scrubbing: Performance of single versus blended polyamines for impregnation
124 | MS-3-TEPA-40% | S8 | KIT-1-W | KIT-1 | CTAB | H2Na2EDTA | NaN | H2O | NaOH | Na2SiO3 | NaN | NaN | NaN | 373 | 72 | NaN | NaN | NaN | 373 | 12 | Retention | NaN | NaN | NaN | NaN | NaN | NaN | NaN | NaN | NaN | NaN | NaN | NaN | NaN | NaN | NaN | NaN | NaN | NaN | NaN | NaN | 144 | 0.16 | NaN | 5.1 | 10.56 | 0.15 | 343.15 | 2.83 | Mesocellular silica foam supported polyamine adsorbents for dry CO2 scrubbing: Performance of single versus blended polyamines for impregnation
125 | MS-3-TEPA-60% | S8 | KIT-1-W | KIT-1 | CTAB | H2Na2EDTA | NaN | H2O | NaOH | Na2SiO3 | NaN | NaN | NaN | 373 | 72 | NaN | NaN | NaN | 373 | 12 | Retention | NaN | NaN | NaN | NaN | NaN | NaN | NaN | NaN | NaN | NaN | NaN | NaN | NaN | NaN | NaN | NaN | NaN | NaN | NaN | NaN | 144 | 0.16 | NaN | 5.1 | 15.85 | 0.15 | 343.15 | 4.24 | Mesocellular silica foam supported polyamine adsorbents for dry CO2 scrubbing: Performance of single versus blended polyamines for impregnation
126 | MS-4-TEPA-40% | S9 | PE-SBA-15 | SBA-15 | P123 | TIPB | NaN | NaN | NH4F | TEOS | NaN | 290 | 24 | 373 | 48 | NaN | NaN | NaN | NaN | NaN | Retention | NaN | NaN | NaN | NaN | NaN | NaN | NaN | NaN | NaN | NaN | NaN | NaN | NaN | NaN | NaN | NaN | NaN | NaN | NaN | NaN | 428 | 1.18 | NaN | 15.2 | 10.56 | 0.15 | 343.15 | 2.11 | Mesocellular silica foam supported polyamine adsorbents for dry CO2 scrubbing: Performance of single versus blended polyamines for impregnation
127 | MS-4-TEPA-60% | S9 | PE-SBA-15 | SBA-15 | P123 | TIPB | NaN | NaN | NH4F | TEOS | NaN | 290 | 24 | 373 | 48 | NaN | NaN | NaN | NaN | NaN | Retention | NaN | NaN | NaN | NaN | NaN | NaN | NaN | NaN | NaN | NaN | NaN | NaN | NaN | NaN | NaN | NaN | NaN | NaN | NaN | NaN | 428 | 1.18 | NaN | 15.2 | 15.85 | 0.15 | 343.15 | 3.93 | Mesocellular silica foam supported polyamine adsorbents for dry CO2 scrubbing: Performance of single versus blended polyamines for impregnation
128 | MS-4-TEPA-70% | S9 | PE-SBA-15 | SBA-15 | P123 | TIPB | NaN | NaN | NH4F | TEOS | NaN | 290 | 24 | 373 | 48 | NaN | NaN | NaN | NaN | NaN | Retention | NaN | NaN | NaN | NaN | NaN | NaN | NaN | NaN | NaN | NaN | NaN | NaN | NaN | NaN | NaN | NaN | NaN | NaN | NaN | NaN | 428 | 1.18 | NaN | 15.2 | 18.49 | 0.15 | 343.15 | 4.70 | Mesocellular silica foam supported polyamine adsorbents for dry CO2 scrubbing: Performance of single versus blended polyamines for impregnation
155 | S2-TEPA-30 | S17 | S2 | SBA-15 | P123 | NaN | NaN | H2O | HCl | TEOS | NaN | 313 | 24 | 383 | 48 | NaN | NaN | NaN | NaN | NaN | Retention | NaN | NaN | NaN | NaN | NaN | NaN | Crystallization | TPAOH | NaN | 383 | 24 | NaN | NaN | NaN | NaN | NaN | Calcination | 823 | 24 | NaN | 551 | 1.03 | NaN | 7.78 | 7.92 | 1 | 303.15 | 1.23 | Surface Bespoke Mesoporous Silica for Carbon Dioxide Adsorption
156 | S2-TEPA-50 | S17 | S2 | SBA-15 | P123 | NaN | NaN | H2O | HCl | TEOS | NaN | 313 | 24 | 383 | 48 | NaN | NaN | NaN | NaN | NaN | Retention | NaN | NaN | NaN | NaN | NaN | NaN | Crystallization | TPAOH | NaN | 383 | 24 | NaN | NaN | NaN | NaN | NaN | Calcination | 823 | 24 | NaN | 551 | 1.03 | NaN | 7.78 | 13.21 | 1 | 303.15 | 1.41 | Surface Bespoke Mesoporous Silica for Carbon Dioxide Adsorption
157 | S2-TEPA-70 | S17 | S2 | SBA-15 | P123 | NaN | NaN | H2O | HCl | TEOS | NaN | 313 | 24 | 383 | 48 | NaN | NaN | NaN | NaN | NaN | Retention | NaN | NaN | NaN | NaN | NaN | NaN | Crystallization | TPAOH | NaN | 383 | 24 | NaN | NaN | NaN | NaN | NaN | Calcination | 823 | 24 | NaN | 551 | 1.03 | NaN | 7.78 | 18.49 | 1 | 303.15 | 1.64 | Surface Bespoke Mesoporous Silica for Carbon Dioxide Adsorption
158 | S2-TEPA-30 | S17 | S2 | SBA-15 | P123 | NaN | NaN | H2O | HCl | TEOS | NaN | 313 | 24 | 383 | 48 | NaN | NaN | NaN | NaN | NaN | Retention | NaN | NaN | NaN | NaN | NaN | NaN | Crystallization | TPAOH | NaN | 383 | 24 | NaN | NaN | NaN | NaN | NaN | Calcination | 823 | 24 | NaN | 551 | 1.03 | NaN | 7.78 | 7.92 | 1 | 328.15 | 1.07 | Surface Bespoke Mesoporous Silica for Carbon Dioxide Adsorption
159 | S2-TEPA-50 | S17 | S2 | SBA-15 | P123 | NaN | NaN | H2O | HCl | TEOS | NaN | 313 | 24 | 383 | 48 | NaN | NaN | NaN | NaN | NaN | Retention | NaN | NaN | NaN | NaN | NaN | NaN | Crystallization | TPAOH | NaN | 383 | 24 | NaN | NaN | NaN | NaN | NaN | Calcination | 823 | 24 | NaN | 551 | 1.03 | NaN | 7.78 | 13.21 | 1 | 328.15 | 1.36 | Surface Bespoke Mesoporous Silica for Carbon Dioxide Adsorption
160 | S2-TEPA-70 | S17 | S2 | SBA-15 | P123 | NaN | NaN | H2O | HCl | TEOS | NaN | 313 | 24 | 383 | 48 | NaN | NaN | NaN | NaN | NaN | Retention | NaN | NaN | NaN | NaN | NaN | NaN | Crystallization | TPAOH | NaN | 383 | 24 | NaN | NaN | NaN | NaN | NaN | Calcination | 823 | 24 | NaN | 551 | 1.03 | NaN | 7.78 | 18.49 | 1 | 328.15 | 2.02 | Surface Bespoke Mesoporous Silica for Carbon Dioxide Adsorption
161 | S2-TEPA-30 | S17 | S2 | SBA-15 | P123 | NaN | NaN | H2O | HCl | TEOS | NaN | 313 | 24 | 383 | 48 | NaN | NaN | NaN | NaN | NaN | Retention | NaN | NaN | NaN | NaN | NaN | NaN | Crystallization | TPAOH | NaN | 383 | 24 | NaN | NaN | NaN | NaN | NaN | Calcination | 823 | 24 | NaN | 551 | 1.03 | NaN | 7.78 | 7.92 | 1 | 348.15 | 0.88 | Surface Bespoke Mesoporous Silica for Carbon Dioxide Adsorption
162 | S2-TEPA-50 | S17 | S2 | SBA-15 | P123 | NaN | NaN | H2O | HCl | TEOS | NaN | 313 | 24 | 383 | 48 | NaN | NaN | NaN | NaN | NaN | Retention | NaN | NaN | NaN | NaN | NaN | NaN | Crystallization | TPAOH | NaN | 383 | 24 | NaN | NaN | NaN | NaN | NaN | Calcination | 823 | 24 | NaN | 551 | 1.03 | NaN | 7.78 | 13.21 | 1 | 348.15 | 1.27 | Surface Bespoke Mesoporous Silica for Carbon Dioxide Adsorption
163 | S2-TEPA-70 | S17 | S2 | SBA-15 | P123 | NaN | NaN | H2O | HCl | TEOS | NaN | 313 | 24 | 383 | 48 | NaN | NaN | NaN | NaN | NaN | Retention | NaN | NaN | NaN | NaN | NaN | NaN | Crystallization | TPAOH | NaN | 383 | 24 | NaN | NaN | NaN | NaN | NaN | Calcination | 823 | 24 | NaN | 551 | 1.03 | NaN | 7.78 | 18.49 | 1 | 348.15 | 2.54 | Surface Bespoke Mesoporous Silica for Carbon Dioxide Adsorption
164 | S2-TEPA-30 | S17 | S2 | SBA-15 | P123 | NaN | NaN | H2O | HCl | TEOS | NaN | 313 | 24 | 383 | 48 | NaN | NaN | NaN | NaN | NaN | Retention | NaN | NaN | NaN | NaN | NaN | NaN | Crystallization | TPAOH | NaN | 383 | 24 | NaN | NaN | NaN | NaN | NaN | Calcination | 823 | 24 | NaN | 551 | 1.03 | NaN | 7.78 | 7.92 | 0.15 | 303.15 | 1.30 | Surface Bespoke Mesoporous Silica for Carbon Dioxide Adsorption
165 | S2-TEPA-50 | S17 | S2 | SBA-15 | P123 | NaN | NaN | H2O | HCl | TEOS | NaN | 313 | 24 | 383 | 48 | NaN | NaN | NaN | NaN | NaN | Retention | NaN | NaN | NaN | NaN | NaN | NaN | Crystallization | TPAOH | NaN | 383 | 24 | NaN | NaN | NaN | NaN | NaN | Calcination | 823 | 24 | NaN | 551 | 1.03 | NaN | 7.78 | 13.21 | 0.15 | 303.15 | 1.40 | Surface Bespoke Mesoporous Silica for Carbon Dioxide Adsorption
166 | S2-TEPA-70 | S17 | S2 | SBA-15 | P123 | NaN | NaN | H2O | HCl | TEOS | NaN | 313 | 24 | 383 | 48 | NaN | NaN | NaN | NaN | NaN | Retention | NaN | NaN | NaN | NaN | NaN | NaN | Crystallization | TPAOH | NaN | 383 | 24 | NaN | NaN | NaN | NaN | NaN | Calcination | 823 | 24 | NaN | 551 | 1.03 | NaN | 7.78 | 18.49 | 0.15 | 303.15 | 2.21 | Surface Bespoke Mesoporous Silica for Carbon Dioxide Adsorption
167 | S2-TEPA-30 | S17 | S2 | SBA-15 | P123 | NaN | NaN | H2O | HCl | TEOS | NaN | 313 | 24 | 383 | 48 | NaN | NaN | NaN | NaN | NaN | Retention | NaN | NaN | NaN | NaN | NaN | NaN | Crystallization | TPAOH | NaN | 383 | 24 | NaN | NaN | NaN | NaN | NaN | Calcination | 823 | 24 | NaN | 551 | 1.03 | NaN | 7.78 | 7.92 | 0.15 | 328.15 | 1.17 | Surface Bespoke Mesoporous Silica for Carbon Dioxide Adsorption
168 | S2-TEPA-50 | S17 | S2 | SBA-15 | P123 | NaN | NaN | H2O | HCl | TEOS | NaN | 313 | 24 | 383 | 48 | NaN | NaN | NaN | NaN | NaN | Retention | NaN | NaN | NaN | NaN | NaN | NaN | Crystallization | TPAOH | NaN | 383 | 24 | NaN | NaN | NaN | NaN | NaN | Calcination | 823 | 24 | NaN | 551 | 1.03 | NaN | 7.78 | 13.21 | 0.15 | 328.15 | 1.71 | Surface Bespoke Mesoporous Silica for Carbon Dioxide Adsorption
169 | S2-TEPA-70 | S17 | S2 | SBA-15 | P123 | NaN | NaN | H2O | HCl | TEOS | NaN | 313 | 24 | 383 | 48 | NaN | NaN | NaN | NaN | NaN | Retention | NaN | NaN | NaN | NaN | NaN | NaN | Crystallization | TPAOH | NaN | 383 | 24 | NaN | NaN | NaN | NaN | NaN | Calcination | 823 | 24 | NaN | 551 | 1.03 | NaN | 7.78 | 18.49 | 0.15 | 328.15 | 2.21 | Surface Bespoke Mesoporous Silica for Carbon Dioxide Adsorption
170 | S2-TEPA-30 | S17 | S2 | SBA-15 | P123 | NaN | NaN | H2O | HCl | TEOS | NaN | 313 | 24 | 383 | 48 | NaN | NaN | NaN | NaN | NaN | Retention | NaN | NaN | NaN | NaN | NaN | NaN | Crystallization | TPAOH | NaN | 383 | 24 | NaN | NaN | NaN | NaN | NaN | Calcination | 823 | 24 | NaN | 551 | 1.03 | NaN | 7.78 | 7.92 | 0.15 | 348.15 | 0.97 | Surface Bespoke Mesoporous Silica for Carbon Dioxide Adsorption
171 | S2-TEPA-50 | S17 | S2 | SBA-15 | P123 | NaN | NaN | H2O | HCl | TEOS | NaN | 313 | 24 | 383 | 48 | NaN | NaN | NaN | NaN | NaN | Retention | NaN | NaN | NaN | NaN | NaN | NaN | Crystallization | TPAOH | NaN | 383 | 24 | NaN | NaN | NaN | NaN | NaN | Calcination | 823 | 24 | NaN | 551 | 1.03 | NaN | 7.78 | 13.21 | 0.15 | 348.15 | 2.16 | Surface Bespoke Mesoporous Silica for Carbon Dioxide Adsorption
172 | S2-TEPA-70 | S17 | S2 | SBA-15 | P123 | NaN | NaN | H2O | HCl | TEOS | NaN | 313 | 24 | 383 | 48 | NaN | NaN | NaN | NaN | NaN | Retention | NaN | NaN | NaN | NaN | NaN | NaN | Crystallization | TPAOH | NaN | 383 | 24 | NaN | NaN | NaN | NaN | NaN | Calcination | 823 | 24 | NaN | 551 | 1.03 | NaN | 7.78 | 18.49 | 0.15 | 348.15 | 2.51 | Surface Bespoke Mesoporous Silica for Carbon Dioxide Adsorption
267 | SBA-15(p)-30TEPA | S39 | SBA-15(p) | SBA-15 | P123 | NaN | NaN | H2O | HCl | TEOS | NaN | 373 | 24 | NaN | NaN | H2O | NaN | NaN | 353 | 12 | Retention | NaN | NaN | NaN | NaN | NaN | NaN | NaN | NaN | NaN | NaN | NaN | NaN | NaN | NaN | NaN | NaN | NaN | NaN | NaN | NaN | 189 | 0.44 | NaN | 7.12 | 7.5 | 0.2 | 348.15 | 2.84 | Amine-modified SBA-15(P): A promising adsorbent for CO2 capture
268 | SBA-15(p)-40TEPA | S39 | SBA-15(p) | SBA-15 | P123 | NaN | NaN | H2O | HCl | TEOS | NaN | 373 | 24 | NaN | NaN | H2O | NaN | NaN | 353 | 12 | Retention | NaN | NaN | NaN | NaN | NaN | NaN | NaN | NaN | NaN | NaN | NaN | NaN | NaN | NaN | NaN | NaN | NaN | NaN | NaN | NaN | 189 | 0.44 | NaN | 7.12 | 9.3 | 0.2 | 348.15 | 3.70 | Amine-modified SBA-15(P): A promising adsorbent for CO2 capture
269 | SBA-15(p)-50TEPA | S39 | SBA-15(p) | SBA-15 | P123 | NaN | NaN | H2O | HCl | TEOS | NaN | 373 | 24 | NaN | NaN | H2O | NaN | NaN | 353 | 12 | Retention | NaN | NaN | NaN | NaN | NaN | NaN | NaN | NaN | NaN | NaN | NaN | NaN | NaN | NaN | NaN | NaN | NaN | NaN | NaN | NaN | 189 | 0.44 | NaN | 7.12 | 11.79 | 0.2 | 348.15 | 4.70 | Amine-modified SBA-15(P): A promising adsorbent for CO2 capture
270 | SBA-15(p)-60TEPA | S39 | SBA-15(p) | SBA-15 | P123 | NaN | NaN | H2O | HCl | TEOS | NaN | 373 | 24 | NaN | NaN | H2O | NaN | NaN | 353 | 12 | Retention | NaN | NaN | NaN | NaN | NaN | NaN | NaN | NaN | NaN | NaN | NaN | NaN | NaN | NaN | NaN | NaN | NaN | NaN | NaN | NaN | 189 | 0.44 | NaN | 7.12 | 13.49 | 0.2 | 348.15 | 5.39 | Amine-modified SBA-15(P): A promising adsorbent for CO2 capture
271 | SBA-15(p)-70TEPA | S39 | SBA-15(p) | SBA-15 | P123 | NaN | NaN | H2O | HCl | TEOS | NaN | 373 | 24 | NaN | NaN | H2O | NaN | NaN | 353 | 12 | Retention | NaN | NaN | NaN | NaN | NaN | NaN | NaN | NaN | NaN | NaN | NaN | NaN | NaN | NaN | NaN | NaN | NaN | NaN | NaN | NaN | 189 | 0.44 | NaN | 7.12 | 15.8 | 0.2 | 348.15 | 4.09 | Amine-modified SBA-15(P): A promising adsorbent for CO2 capture
302 | MMSN-30/TEPA-20 | S46 | MMSN-30 | DOS | CTAC | NaN | NaN | H2O | TEA | TEOS | NaN | 368 | 3 | NaN | NaN | H2O | NaN | NaN | NaN | NaN | Retention | NaN | NaN | NaN | NaN | NaN | NaN | NaN | NaN | NaN | NaN | NaN | NaN | NaN | NaN | NaN | NaN | NaN | NaN | NaN | NaN | 431 | 0.72 | 0.44 | 2.4 | 4.60 | 1 | 273.15 | 1.93 | Role of brush-like additives in CO2 adsorbents for the enhancement of amine efficiency
303 | MMSN-30/TEPA-30 | S46 | MMSN-30 | DOS | CTAC | NaN | NaN | H2O | TEA | TEOS | NaN | 368 | 3 | NaN | NaN | H2O | NaN | NaN | NaN | NaN | Retention | NaN | NaN | NaN | NaN | NaN | NaN | NaN | NaN | NaN | NaN | NaN | NaN | NaN | NaN | NaN | NaN | NaN | NaN | NaN | NaN | 431 | 0.72 | 0.44 | 2.4 | 5.89 | 1 | 273.15 | 2.46 | Role of brush-like additives in CO2 adsorbents for the enhancement of amine efficiency
304 | MMSN-30/TEPA-40 | S46 | MMSN-30 | DOS | CTAC | NaN | NaN | H2O | TEA | TEOS | NaN | 368 | 3 | NaN | NaN | H2O | NaN | NaN | NaN | NaN | Retention | NaN | NaN | NaN | NaN | NaN | NaN | NaN | NaN | NaN | NaN | NaN | NaN | NaN | NaN | NaN | NaN | NaN | NaN | NaN | NaN | 431 | 0.72 | 0.44 | 2.4 | 9.72 | 1 | 273.15 | 3.91 | Role of brush-like additives in CO2 adsorbents for the enhancement of amine efficiency
305 | MMSN-30/TEPA-50 | S46 | MMSN-30 | DOS | CTAC | NaN | NaN | H2O | TEA | TEOS | NaN | 368 | 3 | NaN | NaN | H2O | NaN | NaN | NaN | NaN | Retention | NaN | NaN | NaN | NaN | NaN | NaN | NaN | NaN | NaN | NaN | NaN | NaN | NaN | NaN | NaN | NaN | NaN | NaN | NaN | NaN | 431 | 0.72 | 0.44 | 2.4 | 12.68 | 1 | 273.15 | 4.53 | Role of brush-like additives in CO2 adsorbents for the enhancement of amine efficiency
306 | MMSN-30/TEPA-60 | S46 | MMSN-30 | DOS | CTAC | NaN | NaN | H2O | TEA | TEOS | NaN | 368 | 3 | NaN | NaN | H2O | NaN | NaN | NaN | NaN | Retention | NaN | NaN | NaN | NaN | NaN | NaN | NaN | NaN | NaN | NaN | NaN | NaN | NaN | NaN | NaN | NaN | NaN | NaN | NaN | NaN | 431 | 0.72 | 0.44 | 2.4 | 14.68 | 1 | 273.15 | 4.40 | Role of brush-like additives in CO2 adsorbents for the enhancement of amine efficiency
307 | MMSN-30/TEPA-70 | S46 | MMSN-30 | DOS | CTAC | NaN | NaN | H2O | TEA | TEOS | NaN | 368 | 3 | NaN | NaN | H2O | NaN | NaN | NaN | NaN | Retention | NaN | NaN | NaN | NaN | NaN | NaN | NaN | NaN | NaN | NaN | NaN | NaN | NaN | NaN | NaN | NaN | NaN | NaN | NaN | NaN | 431 | 0.72 | 0.44 | 2.4 | 17.48 | 1 | 273.15 | 4.33 | Role of brush-like additives in CO2 adsorbents for the enhancement of amine efficiency
311 | MMSN-30/TEPA-20 | S46 | MMSN-30 | DOS | CTAC | NaN | NaN | H2O | TEA | TEOS | NaN | 368 | 3 | NaN | NaN | H2O | NaN | NaN | NaN | NaN | Retention | NaN | NaN | NaN | NaN | NaN | NaN | NaN | NaN | NaN | NaN | NaN | NaN | NaN | NaN | NaN | NaN | NaN | NaN | NaN | NaN | 431 | 0.72 | 0.44 | 2.4 | 4.60 | 1 | 348.15 | 1.51 | Role of brush-like additives in CO2 adsorbents for the enhancement of amine efficiency
312 | MMSN-30/TEPA-30 | S46 | MMSN-30 | DOS | CTAC | NaN | NaN | H2O | TEA | TEOS | NaN | 368 | 3 | NaN | NaN | H2O | NaN | NaN | NaN | NaN | Retention | NaN | NaN | NaN | NaN | NaN | NaN | NaN | NaN | NaN | NaN | NaN | NaN | NaN | NaN | NaN | NaN | NaN | NaN | NaN | NaN | 431 | 0.72 | 0.44 | 2.4 | 5.89 | 1 | 348.15 | 2.17 | Role of brush-like additives in CO2 adsorbents for the enhancement of amine efficiency
313 | MMSN-30/TEPA-40 | S46 | MMSN-30 | DOS | CTAC | NaN | NaN | H2O | TEA | TEOS | NaN | 368 | 3 | NaN | NaN | H2O | NaN | NaN | NaN | NaN | Retention | NaN | NaN | NaN | NaN | NaN | NaN | NaN | NaN | NaN | NaN | NaN | NaN | NaN | NaN | NaN | NaN | NaN | NaN | NaN | NaN | 431 | 0.72 | 0.44 | 2.4 | 9.72 | 1 | 348.15 | 4.02 | Role of brush-like additives in CO2 adsorbents for the enhancement of amine efficiency
314 | MMSN-30/TEPA-50 | S46 | MMSN-30 | DOS | CTAC | NaN | NaN | H2O | TEA | TEOS | NaN | 368 | 3 | NaN | NaN | H2O | NaN | NaN | NaN | NaN | Retention | NaN | NaN | NaN | NaN | NaN | NaN | NaN | NaN | NaN | NaN | NaN | NaN | NaN | NaN | NaN | NaN | NaN | NaN | NaN | NaN | 431 | 0.72 | 0.44 | 2.4 | 12.68 | 1 | 348.15 | 5.35 | Role of brush-like additives in CO2 adsorbents for the enhancement of amine efficiency
315 | MMSN-30/TEPA-60 | S46 | MMSN-30 | DOS | CTAC | NaN | NaN | H2O | TEA | TEOS | NaN | 368 | 3 | NaN | NaN | H2O | NaN | NaN | NaN | NaN | Retention | NaN | NaN | NaN | NaN | NaN | NaN | NaN | NaN | NaN | NaN | NaN | NaN | NaN | NaN | NaN | NaN | NaN | NaN | NaN | NaN | 431 | 0.72 | 0.44 | 2.4 | 14.68 | 1 | 348.15 | 5.51 | Role of brush-like additives in CO2 adsorbents for the enhancement of amine efficiency
316 | MMSN-30/TEPA-70 | S46 | MMSN-30 | DOS | CTAC | NaN | NaN | H2O | TEA | TEOS | NaN | 368 | 3 | NaN | NaN | H2O | NaN | NaN | NaN | NaN | Retention | NaN | NaN | NaN | NaN | NaN | NaN | NaN | NaN | NaN | NaN | NaN | NaN | NaN | NaN | NaN | NaN | NaN | NaN | NaN | NaN | 431 | 0.72 | 0.44 | 2.4 | 17.48 | 1 | 348.15 | 5.13 | Role of brush-like additives in CO2 adsorbents for the enhancement of amine efficiency
317 | MMSN-30/TEPA-50 | S46 | MMSN-30 | DOS | CTAC | NaN | NaN | H2O | TEA | TEOS | NaN | 368 | 3 | NaN | NaN | H2O | NaN | NaN | NaN | NaN | Retention | NaN | NaN | NaN | NaN | NaN | NaN | NaN | NaN | NaN | NaN | NaN | NaN | NaN | NaN | NaN | NaN | NaN | NaN | NaN | NaN | 431 | 0.72 | 0.44 | 2.4 | 12.68 | 0.15 | 348.15 | 4.55 | Role of brush-like additives in CO2 adsorbents for the enhancement of amine efficiency
321 | MMSN-30/TEPA-50 | S46 | MMSN-30 | DOS | CTAC | NaN | NaN | H2O | TEA | TEOS | NaN | 368 | 3 | NaN | NaN | H2O | NaN | NaN | NaN | NaN | Retention | NaN | NaN | NaN | NaN | NaN | NaN | NaN | NaN | NaN | NaN | NaN | NaN | NaN | NaN | NaN | NaN | NaN | NaN | NaN | NaN | 431 | 0.72 | 0.44 | 2.4 | 12.68 | 0.0004 | 298.15 | 3.54 | Role of brush-like additives in CO2 adsorbents for the enhancement of amine efficiency
485 | KIT-1-W-10 | S79 | KIT-1-W | KIT-1 | CTAB | H2Na2EDTA | NaN | H2O | NaOH | Na2SiO3 | NaN | NaN | NaN | 373 | 72 | NaN | NaN | NaN | 373 | 12 | Retention | NaN | NaN | NaN | NaN | NaN | NaN | NaN | NaN | NaN | NaN | NaN | NaN | NaN | NaN | NaN | NaN | NaN | NaN | NaN | NaN | 144 | 0.16 | NaN | 5.1 | 3.43 | 1 | 298.15 | 1.06 | Facile improvement of amine dispersion in KIT-1 with the alkyl chains template for enhanced CO2 adsorption capacity
487 | KIT-1-W-30 | S79 | KIT-1-W | KIT-1 | CTAB | H2Na2EDTA | NaN | H2O | NaOH | Na2SiO3 | NaN | NaN | NaN | 373 | 72 | NaN | NaN | NaN | 373 | 12 | Retention | NaN | NaN | NaN | NaN | NaN | NaN | NaN | NaN | NaN | NaN | NaN | NaN | NaN | NaN | NaN | NaN | NaN | NaN | NaN | NaN | 144 | 0.16 | NaN | 5.1 | 7.92 | 1 | 298.15 | 1.92 | Facile improvement of amine dispersion in KIT-1 with the alkyl chains template for enhanced CO2 adsorption capacity
489 | KIT-1-W-50 | S79 | KIT-1-W | KIT-1 | CTAB | H2Na2EDTA | NaN | H2O | NaOH | Na2SiO3 | NaN | NaN | NaN | 373 | 72 | NaN | NaN | NaN | 373 | 12 | Retention | NaN | NaN | NaN | NaN | NaN | NaN | NaN | NaN | NaN | NaN | NaN | NaN | NaN | NaN | NaN | NaN | NaN | NaN | NaN | NaN | 144 | 0.16 | NaN | 5.1 | 11.62 | 1 | 298.15 | 4.19 | Facile improvement of amine dispersion in KIT-1 with the alkyl chains template for enhanced CO2 adsorption capacity
491 | KIT-1-W-60 | S79 | KIT-1-W | KIT-1 | CTAB | H2Na2EDTA | NaN | H2O | NaOH | Na2SiO3 | NaN | NaN | NaN | 373 | 72 | NaN | NaN | NaN | 373 | 12 | Retention | NaN | NaN | NaN | NaN | NaN | NaN | NaN | NaN | NaN | NaN | NaN | NaN | NaN | NaN | NaN | NaN | NaN | NaN | NaN | NaN | 144 | 0.16 | NaN | 5.1 | 14.79 | 1 | 298.15 | 3.89 | Facile improvement of amine dispersion in KIT-1 with the alkyl chains template for enhanced CO2 adsorption capacity
493 | SBA-15-39.5%TEPA | S81 | SBA-15 | SBA-15 | NaN | NaN | NaN | NaN | NaN | NaN | NaN | NaN | NaN | NaN | NaN | NaN | NaN | NaN | NaN | NaN | Retention | NaN | NaN | NaN | NaN | NaN | NaN | NaN | NaN | NaN | NaN | NaN | NaN | NaN | NaN | NaN | NaN | NaN | NaN | NaN | NaN | NaN | NaN | NaN | NaN | 10.60 | 0.15 | 323.15 | 2.90 | Highly efficient CO2 adsorption by imidazole and tetraethylenepentamine functional sorbents: Optimization and analysis using response surface methodology
494 | SBA-15-61.5%TEPA | S81 | SBA-15 | SBA-15 | NaN | NaN | NaN | NaN | NaN | NaN | NaN | NaN | NaN | NaN | NaN | NaN | NaN | NaN | NaN | NaN | Retention | NaN | NaN | NaN | NaN | NaN | NaN | NaN | NaN | NaN | NaN | NaN | NaN | NaN | NaN | NaN | NaN | NaN | NaN | NaN | NaN | NaN | NaN | NaN | NaN | 19.45 | 0.15 | 323.15 | 4.17 | Highly efficient CO2 adsorption by imidazole and tetraethylenepentamine functional sorbents: Optimization and analysis using response surface methodology
507 | SBA-15(p)-AP-40T | S84 | SBA-15(p)-AP | SBA-15 | P123 | NaN | NaN | H2O | NaN | TEOS | NaN | NaN | NaN | 373 | 24 | NaN | NaN | NaN | NaN | NaN | Retention | NaN | NaN | NaN | NaN | NaN | NaN | Grafting | APTES | NaN | NaN | NaN | NaN | NaN | NaN | NaN | NaN | NaN | NaN | NaN | NaN | 421 | 0.73 | NaN | 6.89 | 8.85 | 0.15 | 348.15 | 4.54 | A novel amine double functionalized adsorbent for carbon dioxide capture using original mesoporous silica molecular sieves as support
508 | SBA-15(p)-AP-50T | S84 | SBA-15(p)-AP | SBA-15 | P123 | NaN | NaN | H2O | NaN | TEOS | NaN | NaN | NaN | 373 | 24 | NaN | NaN | NaN | NaN | NaN | Retention | NaN | NaN | NaN | NaN | NaN | NaN | Grafting | APTES | NaN | NaN | NaN | NaN | NaN | NaN | NaN | NaN | NaN | NaN | NaN | NaN | 421 | 0.73 | NaN | 6.89 | 11.22 | 0.15 | 348.15 | 4.91 | A novel amine double functionalized adsorbent for carbon dioxide capture using original mesoporous silica molecular sieves as support
509 | SBA-15(p)-AP-60T | S84 | SBA-15(p)-AP | SBA-15 | P123 | NaN | NaN | H2O | NaN | TEOS | NaN | NaN | NaN | 373 | 24 | NaN | NaN | NaN | NaN | NaN | Retention | NaN | NaN | NaN | NaN | NaN | NaN | Grafting | APTES | NaN | NaN | NaN | NaN | NaN | NaN | NaN | NaN | NaN | NaN | NaN | NaN | 421 | 0.73 | NaN | 6.89 | 14.08 | 0.15 | 348.15 | 5.53 | A novel amine double functionalized adsorbent for carbon dioxide capture using original mesoporous silica molecular sieves as support
510 | SBA-15(p)-AP-70T | S84 | SBA-15(p)-AP | SBA-15 | P123 | NaN | NaN | H2O | NaN | TEOS | NaN | NaN | NaN | 373 | 24 | NaN | NaN | NaN | NaN | NaN | Retention | NaN | NaN | NaN | NaN | NaN | NaN | Grafting | APTES | NaN | NaN | NaN | NaN | NaN | NaN | NaN | NaN | NaN | NaN | NaN | NaN | 421 | 0.73 | NaN | 6.89 | 15.13 | 0.15 | 348.15 | 5.69 | A novel amine double functionalized adsorbent for carbon dioxide capture using original mesoporous silica molecular sieves as support
511 | SBA-15(p)-AP-70T | S84 | SBA-15(p)-AP | SBA-15 | P123 | NaN | NaN | H2O | NaN | TEOS | NaN | NaN | NaN | 373 | 24 | NaN | NaN | NaN | NaN | NaN | Retention | NaN | NaN | NaN | NaN | NaN | NaN | Grafting | APTES | NaN | NaN | NaN | NaN | NaN | NaN | NaN | NaN | NaN | NaN | NaN | NaN | 421 | 0.73 | NaN | 6.89 | 15.13 | 0.15 | 323.15 | 4.90 | A novel amine double functionalized adsorbent for carbon dioxide capture using original mesoporous silica molecular sieves as support
512 | SBA-15(p)-AP-70T | S84 | SBA-15(p)-AP | SBA-15 | P123 | NaN | NaN | H2O | NaN | TEOS | NaN | NaN | NaN | 373 | 24 | NaN | NaN | NaN | NaN | NaN | Retention | NaN | NaN | NaN | NaN | NaN | NaN | Grafting | APTES | NaN | NaN | NaN | NaN | NaN | NaN | NaN | NaN | NaN | NaN | NaN | NaN | 421 | 0.73 | NaN | 6.89 | 15.13 | 0.15 | 333.15 | 5.07 | A novel amine double functionalized adsorbent for carbon dioxide capture using original mesoporous silica molecular sieves as support
513 | SBA-15(p)-AP-70T | S84 | SBA-15(p)-AP | SBA-15 | P123 | NaN | NaN | H2O | NaN | TEOS | NaN | NaN | NaN | 373 | 24 | NaN | NaN | NaN | NaN | NaN | Retention | NaN | NaN | NaN | NaN | NaN | NaN | Grafting | APTES | NaN | NaN | NaN | NaN | NaN | NaN | NaN | NaN | NaN | NaN | NaN | NaN | 421 | 0.73 | NaN | 6.89 | 15.13 | 0.15 | 363.15 | 5.50 | A novel amine double functionalized adsorbent for carbon dioxide capture using original mesoporous silica molecular sieves as support
537 | PE-SBA-TEPA (30) | S89 | PE-SBA-15 | SBA-15 | P123 | TIPB | NaN | NaN | NH4F | TEOS | NaN | 290 | 24 | 373 | 48 | NaN | NaN | NaN | NaN | NaN | Retention | NaN | NaN | NaN | NaN | NaN | NaN | NaN | NaN | NaN | NaN | NaN | NaN | NaN | NaN | NaN | NaN | NaN | NaN | NaN | NaN | 428 | 1.18 | NaN | 15.2 | 9.4 | 1 | 318.15 | 2.16 | CO2 Uptake and Adsorption Kinetics of Pore-Expanded SBA-15 Double-Functionalized with Amino Groups
541 | HMS-4h-60%TEPA | S91 | HMS-4h | HMS | P123 | NaN | NaN | H2O | HCl | TEOS | NaN | NaN | NaN | NaN | NaN | NaN | NaN | NaN | NaN | NaN | Retention | NaN | NaN | NaN | NaN | NaN | NaN | NaN | NaN | NaN | NaN | NaN | NaN | NaN | NaN | NaN | NaN | NaN | NaN | NaN | NaN | 838 | 2.34 | NaN | 9.41 | 17.02 | 0.15 | 343.15 | 5.34 | High CO2 adsorption on amine-functionalized improved macro-/mesoporous multimodal pore silica
542 | HMS-4h-70%TEPA | S91 | HMS-4h | HMS | P123 | NaN | NaN | H2O | HCl | TEOS | NaN | NaN | NaN | NaN | NaN | NaN | NaN | NaN | NaN | NaN | Retention | NaN | NaN | NaN | NaN | NaN | NaN | NaN | NaN | NaN | NaN | NaN | NaN | NaN | NaN | NaN | NaN | NaN | NaN | NaN | NaN | 838 | 2.34 | NaN | 9.41 | 18.93 | 0.15 | 343.15 | 5.52 | High CO2 adsorption on amine-functionalized improved macro-/mesoporous multimodal pore silica
543 | HMS-4h-75%TEPA | S91 | HMS-4h | HMS | P123 | NaN | NaN | H2O | HCl | TEOS | NaN | NaN | NaN | NaN | NaN | NaN | NaN | NaN | NaN | NaN | Retention | NaN | NaN | NaN | NaN | NaN | NaN | NaN | NaN | NaN | NaN | NaN | NaN | NaN | NaN | NaN | NaN | NaN | NaN | NaN | NaN | 838 | 2.34 | NaN | 9.41 | 19.71 | 0.15 | 343.15 | 5.59 | High CO2 adsorption on amine-functionalized improved macro-/mesoporous multimodal pore silica
544 | HMS-4h-80%TEPA | S91 | HMS-4h | HMS | P123 | NaN | NaN | H2O | HCl | TEOS | NaN | NaN | NaN | NaN | NaN | NaN | NaN | NaN | NaN | NaN | Retention | NaN | NaN | NaN | NaN | NaN | NaN | NaN | NaN | NaN | NaN | NaN | NaN | NaN | NaN | NaN | NaN | NaN | NaN | NaN | NaN | 838 | 2.34 | NaN | 9.41 | 19.81 | 0.15 | 343.15 | 5.49 | High CO2 adsorption on amine-functionalized improved macro-/mesoporous multimodal pore silica
566 | SBA(P)-10 | S97 | CS-as syn | DOS | magnetite | EtOH | C12H27N | H2O | NaN | TEOS | NaN | NaN | NaN | NaN | NaN | NaN | NaN | NaN | NaN | NaN | Retention | NaN | NaN | NaN | NaN | NaN | NaN | NaN | NaN | NaN | NaN | NaN | NaN | NaN | NaN | NaN | NaN | NaN | NaN | NaN | NaN | 281 | 0.48 | NaN | 3.77 | 2.64 | 1 | 348.15 | 0.16 | CO2 capture by As-prepared SBA-15 with an occluded organic template
567 | SBA(P)-30 | S97 | CS-as syn | DOS | magnetite | EtOH | C12H27N | H2O | NaN | TEOS | NaN | NaN | NaN | NaN | NaN | NaN | NaN | NaN | NaN | NaN | Retention | NaN | NaN | NaN | NaN | NaN | NaN | NaN | NaN | NaN | NaN | NaN | NaN | NaN | NaN | NaN | NaN | NaN | NaN | NaN | NaN | 281 | 0.48 | NaN | 3.77 | 7.92 | 1 | 348.15 | 1.42 | CO2 capture by As-prepared SBA-15 with an occluded organic template
568 | SBA(P)-40 | S97 | CS-as syn | DOS | magnetite | EtOH | C12H27N | H2O | NaN | TEOS | NaN | NaN | NaN | NaN | NaN | NaN | NaN | NaN | NaN | NaN | Retention | NaN | NaN | NaN | NaN | NaN | NaN | NaN | NaN | NaN | NaN | NaN | NaN | NaN | NaN | NaN | NaN | NaN | NaN | NaN | NaN | 281 | 0.48 | NaN | 3.77 | 10.56 | 1 | 348.15 | 3.11 | CO2 capture by As-prepared SBA-15 with an occluded organic template
569 | SBA(P)-50 | S97 | CS-as syn | DOS | magnetite | EtOH | C12H27N | H2O | NaN | TEOS | NaN | NaN | NaN | NaN | NaN | NaN | NaN | NaN | NaN | NaN | Retention | NaN | NaN | NaN | NaN | NaN | NaN | NaN | NaN | NaN | NaN | NaN | NaN | NaN | NaN | NaN | NaN | NaN | NaN | NaN | NaN | 281 | 0.48 | NaN | 3.77 | 13.21 | 1 | 348.15 | 3.29 | CO2 capture by As-prepared SBA-15 with an occluded organic template
570 | SBA(P)-60 | S97 | CS-as syn | DOS | magnetite | EtOH | C12H27N | H2O | NaN | TEOS | NaN | NaN | NaN | NaN | NaN | NaN | NaN | NaN | NaN | NaN | Retention | NaN | NaN | NaN | NaN | NaN | NaN | NaN | NaN | NaN | NaN | NaN | NaN | NaN | NaN | NaN | NaN | NaN | NaN | NaN | NaN | 281 | 0.48 | NaN | 3.77 | 15.85 | 1 | 348.15 | 3.8 | CO2 capture by As-prepared SBA-15 with an occluded organic template
1 | HS-TEPA-30 | S1 | HS | DOS | CTAB | Et2O | EtOH | H2O | NH4OH | TEOS | NaN | 298 | 4 | NaN | NaN | H2O | NaN | vacuum | 333 | 12 | Wash | NaN | NaN | NaN | HCl | 343 | 24 | NaN | NaN | NaN | NaN | NaN | NaN | NaN | NaN | NaN | NaN | NaN | NaN | NaN | NaN | 967 | 3.0 | 2.31 | NaN | 7.95 | 0.0004 | 303.15 | 1.11 | Direct Air Capture of CO2 over Amine-Modified Hierarchical Silica
2 | HS-TEPA-50 | S1 | HS | DOS | CTAB | Et2O | EtOH | H2O | NH4OH | TEOS | NaN | 298 | 4 | NaN | NaN | H2O | NaN | vacuum | 333 | 12 | Wash | NaN | NaN | NaN | HCl | 343 | 24 | NaN | NaN | NaN | NaN | NaN | NaN | NaN | NaN | NaN | NaN | NaN | NaN | NaN | NaN | 967 | 3.0 | 2.31 | NaN | 11.78 | 0.0004 | 303.15 | 2.98 | Direct Air Capture of CO2 over Amine-Modified Hierarchical Silica
3 | HS-TEPA-70 | S1 | HS | DOS | CTAB | Et2O | EtOH | H2O | NH4OH | TEOS | NaN | 298 | 4 | NaN | NaN | H2O | NaN | vacuum | 333 | 12 | Wash | NaN | NaN | NaN | HCl | 343 | 24 | NaN | NaN | NaN | NaN | NaN | NaN | NaN | NaN | NaN | NaN | NaN | NaN | NaN | NaN | 967 | 3.0 | 2.31 | NaN | 16.09 | 0.0004 | 303.15 | 5.20 | Direct Air Capture of CO2 over Amine-Modified Hierarchical Silica
4 | HS-TEPA-80 | S1 | HS | DOS | CTAB | Et2O | EtOH | H2O | NH4OH | TEOS | NaN | 298 | 4 | NaN | NaN | H2O | NaN | vacuum | 333 | 12 | Wash | NaN | NaN | NaN | HCl | 343 | 24 | NaN | NaN | NaN | NaN | NaN | NaN | NaN | NaN | NaN | NaN | NaN | NaN | NaN | NaN | 967 | 3.0 | 2.31 | NaN | 17.24 | 0.0004 | 303.15 | 4.61 | Direct Air Capture of CO2 over Amine-Modified Hierarchical Silica
129 | SBA-RT-50T | S10 | HS | DOS | CTAB | Et2O | EtOH | H2O | NH4OH | TEOS | NaN | 298 | 4 | NaN | NaN | H2O | NaN | vacuum | 333 | 12 | Wash | NaN | NaN | NaN | HCl | 343 | 24 | NaN | NaN | NaN | NaN | NaN | NaN | NaN | NaN | NaN | NaN | NaN | NaN | NaN | NaN | 967 | 3.0 | 2.31 | NaN | 11.90 | 1 | 298.15 | 0.66 | Insights into CO2 adsorption in amino-functionalized SBA-15 synthesized at different aging temperature
130 | SBA-333-50T | S11 | HS | DOS | CTAB | Et2O | EtOH | H2O | NH4OH | TEOS | NaN | 298 | 4 | NaN | NaN | H2O | NaN | vacuum | 333 | 12 | Wash | NaN | NaN | NaN | HCl | 343 | 24 | NaN | NaN | NaN | NaN | NaN | NaN | NaN | NaN | NaN | NaN | NaN | NaN | NaN | NaN | 967 | 3.0 | 2.31 | NaN | 13.11 | 1 | 298.15 | 1.40 | Insights into CO2 adsorption in amino-functionalized SBA-15 synthesized at different aging temperature
131 | SBA-353-50T | S12 | HS | DOS | CTAB | Et2O | EtOH | H2O | NH4OH | TEOS | NaN | 298 | 4 | NaN | NaN | H2O | NaN | vacuum | 333 | 12 | Wash | NaN | NaN | NaN | HCl | 343 | 24 | NaN | NaN | NaN | NaN | NaN | NaN | NaN | NaN | NaN | NaN | NaN | NaN | NaN | NaN | 967 | 3.0 | 2.31 | NaN | 13.95 | 1 | 298.15 | 1.96 | Insights into CO2 adsorption in amino-functionalized SBA-15 synthesized at different aging temperature
132 | SBA-373-50T | S13 | HS | DOS | CTAB | Et2O | EtOH | H2O | NH4OH | TEOS | NaN | 298 | 4 | NaN | NaN | H2O | NaN | vacuum | 333 | 12 | Wash | NaN | NaN | NaN | HCl | 343 | 24 | NaN | NaN | NaN | NaN | NaN | NaN | NaN | NaN | NaN | NaN | NaN | NaN | NaN | NaN | 967 | 3.0 | 2.31 | NaN | 12.05 | 1 | 298.15 | 2.23 | Insights into CO2 adsorption in amino-functionalized SBA-15 synthesized at different aging temperature
133 | SBA-393-50T | S14 | HS | DOS | CTAB | Et2O | EtOH | H2O | NH4OH | TEOS | NaN | 298 | 4 | NaN | NaN | H2O | NaN | vacuum | 333 | 12 | Wash | NaN | NaN | NaN | HCl | 343 | 24 | NaN | NaN | NaN | NaN | NaN | NaN | NaN | NaN | NaN | NaN | NaN | NaN | NaN | NaN | 967 | 3.0 | 2.31 | NaN | 12.22 | 1 | 298.15 | 2.24 | Insights into CO2 adsorption in amino-functionalized SBA-15 synthesized at different aging temperature
135 | SBA-393-50T | S14 | HS | DOS | CTAB | Et2O | EtOH | H2O | NH4OH | TEOS | NaN | 298 | 4 | NaN | NaN | H2O | NaN | vacuum | 333 | 12 | Wash | NaN | NaN | NaN | HCl | 343 | 24 | NaN | NaN | NaN | NaN | NaN | NaN | NaN | NaN | NaN | NaN | NaN | NaN | NaN | NaN | 967 | 3.0 | 2.31 | NaN | 12.22 | 1 | 318.15 | 2.52 | Insights into CO2 adsorption in amino-functionalized SBA-15 synthesized at different aging temperature
136 | SBA-393-50T | S14 | HS | DOS | CTAB | Et2O | EtOH | H2O | NH4OH | TEOS | NaN | 298 | 4 | NaN | NaN | H2O | NaN | vacuum | 333 | 12 | Wash | NaN | NaN | NaN | HCl | 343 | 24 | NaN | NaN | NaN | NaN | NaN | NaN | NaN | NaN | NaN | NaN | NaN | NaN | NaN | NaN | 967 | 3.0 | 2.31 | NaN | 12.22 | 1 | 338.15 | 2.84 | Insights into CO2 adsorption in amino-functionalized SBA-15 synthesized at different aging temperature
202 | E-SNTs-30% | S31 | E-SNTs | DOS | P123 | NaN | NaN | NaN | HCl | BTME | NaN | 373 | 24 | NaN | NaN | NaN | NaN | NaN | NaN | NaN | Wash | NaN | NaN | NaN | HCl | 363 | 24 | NaN | NaN | NaN | NaN | NaN | NaN | NaN | NaN | NaN | NaN | NaN | NaN | NaN | NaN | 808 | 3.0 | NaN | 4.8 | 7.93 | 0.1 | 348.15 | 2.86 | Tetraethylenepentamine-Modified Silica Nanotubes for Low-Temperature CO2 Capture
203 | E-SNTs-40% | S31 | E-SNTs | DOS | P123 | NaN | NaN | NaN | HCl | BTME | NaN | 373 | 24 | NaN | NaN | NaN | NaN | NaN | NaN | NaN | Wash | NaN | NaN | NaN | HCl | 363 | 24 | NaN | NaN | NaN | NaN | NaN | NaN | NaN | NaN | NaN | NaN | NaN | NaN | NaN | NaN | 808 | 3.0 | NaN | 4.8 | 10.56 | 0.1 | 348.15 | 3.29 | Tetraethylenepentamine-Modified Silica Nanotubes for Low-Temperature CO2 Capture
204 | E-SNTs-50% | S31 | E-SNTs | DOS | P123 | NaN | NaN | NaN | HCl | BTME | NaN | 373 | 24 | NaN | NaN | NaN | NaN | NaN | NaN | NaN | Wash | NaN | NaN | NaN | HCl | 363 | 24 | NaN | NaN | NaN | NaN | NaN | NaN | NaN | NaN | NaN | NaN | NaN | NaN | NaN | NaN | 808 | 3.0 | NaN | 4.8 | 13.21 | 0.1 | 303.15 | 3.08 | Tetraethylenepentamine-Modified Silica Nanotubes for Low-Temperature CO2 Capture
205 | E-SNTs-60% | S31 | E-SNTs | DOS | P123 | NaN | NaN | NaN | HCl | BTME | NaN | 373 | 24 | NaN | NaN | NaN | NaN | NaN | NaN | NaN | Wash | NaN | NaN | NaN | HCl | 363 | 24 | NaN | NaN | NaN | NaN | NaN | NaN | NaN | NaN | NaN | NaN | NaN | NaN | NaN | NaN | 808 | 3.0 | NaN | 4.8 | 15.84 | 0.1 | 348.15 | 3.49 | Tetraethylenepentamine-Modified Silica Nanotubes for Low-Temperature CO2 Capture
206 | E-SNTs-70% | S31 | E-SNTs | DOS | P123 | NaN | NaN | NaN | HCl | BTME | NaN | 373 | 24 | NaN | NaN | NaN | NaN | NaN | NaN | NaN | Wash | NaN | NaN | NaN | HCl | 363 | 24 | NaN | NaN | NaN | NaN | NaN | NaN | NaN | NaN | NaN | NaN | NaN | NaN | NaN | NaN | 808 | 3.0 | NaN | 4.8 | 18.47 | 0.1 | 348.15 | 3.00 | Tetraethylenepentamine-Modified Silica Nanotubes for Low-Temperature CO2 Capture
207 | E-SNTs-50% | S31 | E-SNTs | DOS | P123 | NaN | NaN | NaN | HCl | BTME | NaN | 373 | 24 | NaN | NaN | NaN | NaN | NaN | NaN | NaN | Wash | NaN | NaN | NaN | HCl | 363 | 24 | NaN | NaN | NaN | NaN | NaN | NaN | NaN | NaN | NaN | NaN | NaN | NaN | NaN | NaN | 808 | 3.0 | NaN | 4.8 | 13.21 | 0.1 | 323.15 | 3.35 | Tetraethylenepentamine-Modified Silica Nanotubes for Low-Temperature CO2 Capture
208 | E-SNTs-50% | S31 | E-SNTs | DOS | P123 | NaN | NaN | NaN | HCl | BTME | NaN | 373 | 24 | NaN | NaN | NaN | NaN | NaN | NaN | NaN | Wash | NaN | NaN | NaN | HCl | 363 | 24 | NaN | NaN | NaN | NaN | NaN | NaN | NaN | NaN | NaN | NaN | NaN | NaN | NaN | NaN | 808 | 3.0 | NaN | 4.8 | 13.21 | 0.1 | 348.15 | 3.58 | Tetraethylenepentamine-Modified Silica Nanotubes for Low-Temperature CO2 Capture
209 | E-SNTs-50% | S31 | E-SNTs | DOS | P123 | NaN | NaN | NaN | HCl | BTME | NaN | 373 | 24 | NaN | NaN | NaN | NaN | NaN | NaN | NaN | Wash | NaN | NaN | NaN | HCl | 363 | 24 | NaN | NaN | NaN | NaN | NaN | NaN | NaN | NaN | NaN | NaN | NaN | NaN | NaN | NaN | 808 | 3.0 | NaN | 4.8 | 13.21 | 0.1 | 363.15 | 3.32 | Tetraethylenepentamine-Modified Silica Nanotubes for Low-Temperature CO2 Capture
308 | MMSN-20/TEPA-50 | S47 | MMSN-20 | DOS | CTAC | NaN | NaN | H2O | TEA | TEOS | NaN | 368 | 3 | NaN | NaN | H2O | NaN | NaN | NaN | NaN | Wash | NaN | NaN | NaN | NaCl | 298 | 3 | NaN | NaN | NaN | NaN | NaN | NaN | NaN | NaN | NaN | NaN | NaN | NaN | NaN | NaN | 608 | 1.15 | 0.70 | 2.8 | 12.60 | 1 | 273.15 | 4.03 | Role of brush-like additives in CO2 adsorbents for the enhancement of amine efficiency
309 | MMSN-10/TEPA-50 | S48 | MMSN-10 | DOS | CTAC | NaN | NaN | H2O | TEA | TEOS | NaN | 368 | 3 | NaN | NaN | H2O | NaN | NaN | NaN | NaN | Wash | NaN | NaN | NaN | NaCl | 298 | 6 | NaN | NaN | NaN | NaN | NaN | NaN | NaN | NaN | NaN | NaN | NaN | NaN | NaN | NaN | 933 | 1.65 | 0.93 | 3.1 | 12.57 | 1 | 273.15 | 3.26 | Role of brush-like additives in CO2 adsorbents for the enhancement of amine efficiency
318 | MMSN-20/TEPA-50 | S47 | MMSN-20 | DOS | CTAC | NaN | NaN | H2O | TEA | TEOS | NaN | 368 | 3 | NaN | NaN | H2O | NaN | NaN | NaN | NaN | Wash | NaN | NaN | NaN | NaCl | 298 | 3 | NaN | NaN | NaN | NaN | NaN | NaN | NaN | NaN | NaN | NaN | NaN | NaN | NaN | NaN | 608 | 1.15 | 0.70 | 2.8 | 12.60 | 0.15 | 348.15 | 4.03 | Role of brush-like additives in CO2 adsorbents for the enhancement of amine efficiency
319 | MMSN-10/TEPA-50 | S48 | MMSN-10 | DOS | CTAC | NaN | NaN | H2O | TEA | TEOS | NaN | 368 | 3 | NaN | NaN | H2O | NaN | NaN | NaN | NaN | Wash | NaN | NaN | NaN | NaCl | 298 | 6 | NaN | NaN | NaN | NaN | NaN | NaN | NaN | NaN | NaN | NaN | NaN | NaN | NaN | NaN | 933 | 1.65 | 0.93 | 3.1 | 12.57 | 0.15 | 348.15 | 3.41 | Role of brush-like additives in CO2 adsorbents for the enhancement of amine efficiency
322 | MMSN-20/TEPA-50 | S47 | MMSN-20 | DOS | CTAC | NaN | NaN | H2O | TEA | TEOS | NaN | 368 | 3 | NaN | NaN | H2O | NaN | NaN | NaN | NaN | Wash | NaN | NaN | NaN | NaCl | 298 | 3 | NaN | NaN | NaN | NaN | NaN | NaN | NaN | NaN | NaN | NaN | NaN | NaN | NaN | NaN | 608 | 1.15 | 0.70 | 2.8 | 12.60 | 0.0004 | 298.15 | 3.32 | Role of brush-like additives in CO2 adsorbents for the enhancement of amine efficiency
323 | MMSN-10/TEPA-50 | S48 | MMSN-10 | DOS | CTAC | NaN | NaN | H2O | TEA | TEOS | NaN | 368 | 3 | NaN | NaN | H2O | NaN | NaN | NaN | NaN | Wash | NaN | NaN | NaN | NaCl | 298 | 6 | NaN | NaN | NaN | NaN | NaN | NaN | NaN | NaN | NaN | NaN | NaN | NaN | NaN | NaN | 933 | 1.65 | 0.93 | 3.1 | 12.57 | 0.0004 | 298.15 | 2.75 | Role of brush-like additives in CO2 adsorbents for the enhancement of amine efficiency
581 | SBA-15(PA) | S100 | HS | DOS | CTAB | Et2O | EtOH | H2O | NH4OH | TEOS | NaN | 298 | 4 | NaN | NaN | H2O | NaN | vacuum | 333 | 12 | Wash | NaN | NaN | NaN | HCl | 343 | 24 | NaN | NaN | NaN | NaN | NaN | NaN | NaN | NaN | NaN | NaN | NaN | NaN | NaN | NaN | 967 | 3.0 | 2.31 | NaN | 13.21 | 1 | 348.15 | 2.55 | Adsorption Capacity of Carbon Dioxide on Amine Modified Mesoporous Materials with Larger Pore Sizes
582 | SBA-15(PA)-CCl4 | S101 | HS | DOS | CTAB | Et2O | EtOH | H2O | NH4OH | TEOS | NaN | 298 | 4 | NaN | NaN | H2O | NaN | vacuum | 333 | 12 | Wash | NaN | NaN | NaN | HCl | 343 | 24 | NaN | NaN | NaN | NaN | NaN | NaN | NaN | NaN | NaN | NaN | NaN | NaN | NaN | NaN | 967 | 3.0 | 2.31 | NaN | 13.21 | 1 | 348.15 | 2.68 | Adsorption Capacity of Carbon Dioxide on Amine Modified Mesoporous Materials with Larger Pore Sizes
583 | SBA-15(PA)-TMP | S102 | HS | DOS | CTAB | Et2O | EtOH | H2O | NH4OH | TEOS | NaN | 298 | 4 | NaN | NaN | H2O | NaN | vacuum | 333 | 12 | Wash | NaN | NaN | NaN | HCl | 343 | 24 | NaN | NaN | NaN | NaN | NaN | NaN | NaN | NaN | NaN | NaN | NaN | NaN | NaN | NaN | 967 | 3.0 | 2.31 | NaN | 13.21 | 1 | 348.15 | 3.49 | Adsorption Capacity of Carbon Dioxide on Amine Modified Mesoporous Materials with Larger Pore Sizes
584 | SBA-15(CA) | S103 | HS | DOS | CTAB | Et2O | EtOH | H2O | NH4OH | TEOS | NaN | 298 | 4 | NaN | NaN | H2O | NaN | vacuum | 333 | 12 | Wash | NaN | NaN | NaN | HCl | 343 | 24 | NaN | NaN | NaN | NaN | NaN | NaN | NaN | NaN | NaN | NaN | NaN | NaN | NaN | NaN | 967 | 3.0 | 2.31 | NaN | 13.21 | 1 | 348.15 | 2.93 | Adsorption Capacity of Carbon Dioxide on Amine Modified Mesoporous Materials with Larger Pore Sizes
585 | SBA-15(CA)-CCl4 | S104 | HS | DOS | CTAB | Et2O | EtOH | H2O | NH4OH | TEOS | NaN | 298 | 4 | NaN | NaN | H2O | NaN | vacuum | 333 | 12 | Wash | NaN | NaN | NaN | HCl | 343 | 24 | NaN | NaN | NaN | NaN | NaN | NaN | NaN | NaN | NaN | NaN | NaN | NaN | NaN | NaN | 967 | 3.0 | 2.31 | NaN | 13.21 | 1 | 348.15 | 3.02 | Adsorption Capacity of Carbon Dioxide on Amine Modified Mesoporous Materials with Larger Pore Sizes
586 | SBA-15(CA)-TMP | S105 | HS | DOS | CTAB | Et2O | EtOH | H2O | NH4OH | TEOS | NaN | 298 | 4 | NaN | NaN | H2O | NaN | vacuum | 333 | 12 | Wash | NaN | NaN | NaN | HCl | 343 | 24 | NaN | NaN | NaN | NaN | NaN | NaN | NaN | NaN | NaN | NaN | NaN | NaN | NaN | NaN | 967 | 3.0 | 2.31 | NaN | 13.21 | 1 | 348.15 | 3.04 | Adsorption Capacity of Carbon Dioxide on Amine Modified Mesoporous Materials with Larger Pore Sizes
587 | MSU-J-TEPA-20 | S106 | HS | DOS | CTAB | Et2O | EtOH | H2O | NH4OH | TEOS | NaN | 298 | 4 | NaN | NaN | H2O | NaN | vacuum | 333 | 12 | Wash | NaN | NaN | NaN | HCl | 343 | 24 | NaN | NaN | NaN | NaN | NaN | NaN | NaN | NaN | NaN | NaN | NaN | NaN | NaN | NaN | 967 | 3.0 | 2.31 | NaN | 5.28 | 1 | 298.15 | 1.79 | CO2 capture of amino functionalized three-dimensional worm-hole mesostructured MSU-J silica
588 | MSU-J-TEPA-30 | S106 | HS | DOS | CTAB | Et2O | EtOH | H2O | NH4OH | TEOS | NaN | 298 | 4 | NaN | NaN | H2O | NaN | vacuum | 333 | 12 | Wash | NaN | NaN | NaN | HCl | 343 | 24 | NaN | NaN | NaN | NaN | NaN | NaN | NaN | NaN | NaN | NaN | NaN | NaN | NaN | NaN | 967 | 3.0 | 2.31 | NaN | 7.92 | 1 | 298.15 | 2.13 | CO2 capture of amino functionalized three-dimensional worm-hole mesostructured MSU-J silica
589 | MSU-J-TEPA-50 | S106 | HS | DOS | CTAB | Et2O | EtOH | H2O | NH4OH | TEOS | NaN | 298 | 4 | NaN | NaN | H2O | NaN | vacuum | 333 | 12 | Wash | NaN | NaN | NaN | HCl | 343 | 24 | NaN | NaN | NaN | NaN | NaN | NaN | NaN | NaN | NaN | NaN | NaN | NaN | NaN | NaN | 967 | 3.0 | 2.31 | NaN | 13.21 | 1 | 298.15 | 3.73 | CO2 capture of amino functionalized three-dimensional worm-hole mesostructured MSU-J silica
590 | MSU-J-TEPA-70 | S106 | HS | DOS | CTAB | Et2O | EtOH | H2O | NH4OH | TEOS | NaN | 298 | 4 | NaN | NaN | H2O | NaN | vacuum | 333 | 12 | Wash | NaN | NaN | NaN | HCl | 343 | 24 | NaN | NaN | NaN | NaN | NaN | NaN | NaN | NaN | NaN | NaN | NaN | NaN | NaN | NaN | 967 | 3.0 | 2.31 | NaN | 18.49 | 1 | 298.15 | 2.83 | CO2 capture of amino functionalized three-dimensional worm-hole mesostructured MSU-J silica
591 | MSU-J-TEPA-20 | S106 | HS | DOS | CTAB | Et2O | EtOH | H2O | NH4OH | TEOS | NaN | 298 | 4 | NaN | NaN | H2O | NaN | vacuum | 333 | 12 | Wash | NaN | NaN | NaN | HCl | 343 | 24 | NaN | NaN | NaN | NaN | NaN | NaN | NaN | NaN | NaN | NaN | NaN | NaN | NaN | NaN | 967 | 3.0 | 2.31 | NaN | 5.28 | 1 | 323.15 | 1.19 | CO2 capture of amino functionalized three-dimensional worm-hole mesostructured MSU-J silica
592 | MSU-J-TEPA-30 | S106 | HS | DOS | CTAB | Et2O | EtOH | H2O | NH4OH | TEOS | NaN | 298 | 4 | NaN | NaN | H2O | NaN | vacuum | 333 | 12 | Wash | NaN | NaN | NaN | HCl | 343 | 24 | NaN | NaN | NaN | NaN | NaN | NaN | NaN | NaN | NaN | NaN | NaN | NaN | NaN | NaN | 967 | 3.0 | 2.31 | NaN | 7.92 | 1 | 323.15 | 1.90 | CO2 capture of amino functionalized three-dimensional worm-hole mesostructured MSU-J silica
593 | MSU-J-TEPA-50 | S106 | HS | DOS | CTAB | Et2O | EtOH | H2O | NH4OH | TEOS | NaN | 298 | 4 | NaN | NaN | H2O | NaN | vacuum | 333 | 12 | Wash | NaN | NaN | NaN | HCl | 343 | 24 | NaN | NaN | NaN | NaN | NaN | NaN | NaN | NaN | NaN | NaN | NaN | NaN | NaN | NaN | 967 | 3.0 | 2.31 | NaN | 13.21 | 1 | 323.15 | 3.08 | CO2 capture of amino functionalized three-dimensional worm-hole mesostructured MSU-J silica
594 | MSU-J-TEPA-70 | S106 | HS | DOS | CTAB | Et2O | EtOH | H2O | NH4OH | TEOS | NaN | 298 | 4 | NaN | NaN | H2O | NaN | vacuum | 333 | 12 | Wash | NaN | NaN | NaN | HCl | 343 | 24 | NaN | NaN | NaN | NaN | NaN | NaN | NaN | NaN | NaN | NaN | NaN | NaN | NaN | NaN | 967 | 3.0 | 2.31 | NaN | 18.49 | 1 | 323.15 | 2.16 | CO2 capture of amino functionalized three-dimensional worm-hole mesostructured MSU-J silica
595 | MSU-J-TEPA-20 | S106 | HS | DOS | CTAB | Et2O | EtOH | H2O | NH4OH | TEOS | NaN | 298 | 4 | NaN | NaN | H2O | NaN | vacuum | 333 | 12 | Wash | NaN | NaN | NaN | HCl | 343 | 24 | NaN | NaN | NaN | NaN | NaN | NaN | NaN | NaN | NaN | NaN | NaN | NaN | NaN | NaN | 967 | 3.0 | 2.31 | NaN | 5.28 | 1 | 328.15 | 1.49 | CO2 capture of amino functionalized three-dimensional worm-hole mesostructured MSU-J silica
596 | MSU-J-TEPA-30 | S106 | HS | DOS | CTAB | Et2O | EtOH | H2O | NH4OH | TEOS | NaN | 298 | 4 | NaN | NaN | H2O | NaN | vacuum | 333 | 12 | Wash | NaN | NaN | NaN | HCl | 343 | 24 | NaN | NaN | NaN | NaN | NaN | NaN | NaN | NaN | NaN | NaN | NaN | NaN | NaN | NaN | 967 | 3.0 | 2.31 | NaN | 7.92 | 1 | 328.15 | 1.72 | CO2 capture of amino functionalized three-dimensional worm-hole mesostructured MSU-J silica
597 | MSU-J-TEPA-50 | S106 | HS | DOS | CTAB | Et2O | EtOH | H2O | NH4OH | TEOS | NaN | 298 | 4 | NaN | NaN | H2O | NaN | vacuum | 333 | 12 | Wash | NaN | NaN | NaN | HCl | 343 | 24 | NaN | NaN | NaN | NaN | NaN | NaN | NaN | NaN | NaN | NaN | NaN | NaN | NaN | NaN | 967 | 3.0 | 2.31 | NaN | 13.21 | 1 | 328.15 | 2.81 | CO2 capture of amino functionalized three-dimensional worm-hole mesostructured MSU-J silica
598 | MSU-J-TEPA-70 | S106 | HS | DOS | CTAB | Et2O | EtOH | H2O | NH4OH | TEOS | NaN | 298 | 4 | NaN | NaN | H2O | NaN | vacuum | 333 | 12 | Wash | NaN | NaN | NaN | HCl | 343 | 24 | NaN | NaN | NaN | NaN | NaN | NaN | NaN | NaN | NaN | NaN | NaN | NaN | NaN | NaN | 967 | 3.0 | 2.31 | NaN | 18.49 | 1 | 328.15 | 1.97 | CO2 capture of amino functionalized three-dimensional worm-hole mesostructured MSU-J silica
599 | MSU-J-TEPA-20 | S106 | HS | DOS | CTAB | Et2O | EtOH | H2O | NH4OH | TEOS | NaN | 298 | 4 | NaN | NaN | H2O | NaN | vacuum | 333 | 12 | Wash | NaN | NaN | NaN | HCl | 343 | 24 | NaN | NaN | NaN | NaN | NaN | NaN | NaN | NaN | NaN | NaN | NaN | NaN | NaN | NaN | 967 | 3.0 | 2.31 | NaN | 5.28 | 1 | 343.15 | 1.21 | CO2 capture of amino functionalized three-dimensional worm-hole mesostructured MSU-J silica
600 | MSU-J-TEPA-30 | S106 | HS | DOS | CTAB | Et2O | EtOH | H2O | NH4OH | TEOS | NaN | 298 | 4 | NaN | NaN | H2O | NaN | vacuum | 333 | 12 | Wash | NaN | NaN | NaN | HCl | 343 | 24 | NaN | NaN | NaN | NaN | NaN | NaN | NaN | NaN | NaN | NaN | NaN | NaN | NaN | NaN | 967 | 3.0 | 2.31 | NaN | 7.92 | 1 | 343.15 | 1.42 | CO2 capture of amino functionalized three-dimensional worm-hole mesostructured MSU-J silica
601 | MSU-J-TEPA-50 | S106 | HS | DOS | CTAB | Et2O | EtOH | H2O | NH4OH | TEOS | NaN | 298 | 4 | NaN | NaN | H2O | NaN | vacuum | 333 | 12 | Wash | NaN | NaN | NaN | HCl | 343 | 24 | NaN | NaN | NaN | NaN | NaN | NaN | NaN | NaN | NaN | NaN | NaN | NaN | NaN | NaN | 967 | 3.0 | 2.31 | NaN | 13.21 | 1 | 343.15 | 1.96 | CO2 capture of amino functionalized three-dimensional worm-hole mesostructured MSU-J silica
602 | MSU-J-TEPA-70 | S106 | HS | DOS | CTAB | Et2O | EtOH | H2O | NH4OH | TEOS | NaN | 298 | 4 | NaN | NaN | H2O | NaN | vacuum | 333 | 12 | Wash | NaN | NaN | NaN | HCl | 343 | 24 | NaN | NaN | NaN | NaN | NaN | NaN | NaN | NaN | NaN | NaN | NaN | NaN | NaN | NaN | 967 | 3.0 | 2.31 | NaN | 18.49 | 1 | 343.15 | 1.71 | CO2 capture of amino functionalized three-dimensional worm-hole mesostructured MSU-J silica
603 | TS0.6 | S107 | HS | DOS | CTAB | Et2O | EtOH | H2O | NH4OH | TEOS | NaN | 298 | 4 | NaN | NaN | H2O | NaN | vacuum | 333 | 12 | Wash | NaN | NaN | NaN | HCl | 343 | 24 | NaN | NaN | NaN | NaN | NaN | NaN | NaN | NaN | NaN | NaN | NaN | NaN | NaN | NaN | 967 | 3.0 | 2.31 | NaN | 9.77 | 1 | 348.15 | 3.18 | One-pot synthesis of the amine-modified-structured monolith CO2 adsorbent
604 | TS1.2 | S108 | HS | DOS | CTAB | Et2O | EtOH | H2O | NH4OH | TEOS | NaN | 298 | 4 | NaN | NaN | H2O | NaN | vacuum | 333 | 12 | Wash | NaN | NaN | NaN | HCl | 343 | 24 | NaN | NaN | NaN | NaN | NaN | NaN | NaN | NaN | NaN | NaN | NaN | NaN | NaN | NaN | 967 | 3.0 | 2.31 | NaN | 10.30 | 1 | 348.15 | 3.89 | One-pot synthesis of the amine-modified-structured monolith CO2 adsorbent
605 | TS1.6 | S109 | HS | DOS | CTAB | Et2O | EtOH | H2O | NH4OH | TEOS | NaN | 298 | 4 | NaN | NaN | H2O | NaN | vacuum | 333 | 12 | Wash | NaN | NaN | NaN | HCl | 343 | 24 | NaN | NaN | NaN | NaN | NaN | NaN | NaN | NaN | NaN | NaN | NaN | NaN | NaN | NaN | 967 | 3.0 | 2.31 | NaN | 10.83 | 1 | 348.15 | 3.73 | One-pot synthesis of the amine-modified-structured monolith CO2 adsorbent
606 | TS2.2 | S110 | HS | DOS | CTAB | Et2O | EtOH | H2O | NH4OH | TEOS | NaN | 298 | 4 | NaN | NaN | H2O | NaN | vacuum | 333 | 12 | Wash | NaN | NaN | NaN | HCl | 343 | 24 | NaN | NaN | NaN | NaN | NaN | NaN | NaN | NaN | NaN | NaN | NaN | NaN | NaN | NaN | 967 | 3.0 | 2.31 | NaN | 11.88 | 1 | 348.15 | 3.48 | One-pot synthesis of the amine-modified-structured monolith CO2 adsorbent
607 | TS2.8 | S111 | HS | DOS | CTAB | Et2O | EtOH | H2O | NH4OH | TEOS | NaN | 298 | 4 | NaN | NaN | H2O | NaN | vacuum | 333 | 12 | Wash | NaN | NaN | NaN | HCl | 343 | 24 | NaN | NaN | NaN | NaN | NaN | NaN | NaN | NaN | NaN | NaN | NaN | NaN | NaN | NaN | 967 | 3.0 | 2.31 | NaN | 13.47 | 1 | 348.15 | 3.30 | One-pot synthesis of the amine-modified-structured monolith CO2 adsorbent
608 | PE-MCM-TEPA (10) | S112 | HS | DOS | CTAB | Et2O | EtOH | H2O | NH4OH | TEOS | NaN | 298 | 4 | NaN | NaN | H2O | NaN | vacuum | 333 | 12 | Wash | NaN | NaN | NaN | HCl | 343 | 24 | NaN | NaN | NaN | NaN | NaN | NaN | NaN | NaN | NaN | NaN | NaN | NaN | NaN | NaN | 967 | 3.0 | 2.31 | NaN | 3.67 | 1 | 318.15 | 0.55 | CO2 capture with pore-expanded MCM-41 silica modified with amino groups by double functionalization
609 | PE-MCM-TEPA (30) | S112 | HS | DOS | CTAB | Et2O | EtOH | H2O | NH4OH | TEOS | NaN | 298 | 4 | NaN | NaN | H2O | NaN | vacuum | 333 | 12 | Wash | NaN | NaN | NaN | HCl | 343 | 24 | NaN | NaN | NaN | NaN | NaN | NaN | NaN | NaN | NaN | NaN | NaN | NaN | NaN | NaN | 967 | 3.0 | 2.31 | NaN | 9.68 | 1 | 318.15 | 1.59 | CO2 capture with pore-expanded MCM-41 silica modified with amino groups by double functionalization
610 | PE-MCM-TEPA (50) | S112 | HS | DOS | CTAB | Et2O | EtOH | H2O | NH4OH | TEOS | NaN | 298 | 4 | NaN | NaN | H2O | NaN | vacuum | 333 | 12 | Wash | NaN | NaN | NaN | HCl | 343 | 24 | NaN | NaN | NaN | NaN | NaN | NaN | NaN | NaN | NaN | NaN | NaN | NaN | NaN | NaN | 967 | 3.0 | 2.31 | NaN | 14.07 | 1 | 318.15 | 2.01 | CO2 capture with pore-expanded MCM-41 silica modified with amino groups by double functionalization
611 | AP-TEPA (50) | S112 | HS | DOS | CTAB | Et2O | EtOH | H2O | NH4OH | TEOS | NaN | 298 | 4 | NaN | NaN | H2O | NaN | vacuum | 333 | 12 | Wash | NaN | NaN | NaN | HCl | 343 | 24 | NaN | NaN | NaN | NaN | NaN | NaN | NaN | NaN | NaN | NaN | NaN | NaN | NaN | NaN | 967 | 3.0 | 2.31 | NaN | 15.8 | 1 | 318.15 | 2.37 | CO2 capture with pore-expanded MCM-41 silica modified with amino groups by double functionalization
612 | DT-TEPA (50) | S112 | HS | DOS | CTAB | Et2O | EtOH | H2O | NH4OH | TEOS | NaN | 298 | 4 | NaN | NaN | H2O | NaN | vacuum | 333 | 12 | Wash | NaN | NaN | NaN | HCl | 343 | 24 | NaN | NaN | NaN | NaN | NaN | NaN | NaN | NaN | NaN | NaN | NaN | NaN | NaN | NaN | 967 | 3.0 | 2.31 | NaN | 17.46 | 1 | 318.15 | 2.12 | CO2 capture with pore-expanded MCM-41 silica modified with amino groups by double functionalization
613 | MC400/10TEPA%83 | S113 | HS | DOS | CTAB | Et2O | EtOH | H2O | NH4OH | TEOS | NaN | 298 | 4 | NaN | NaN | H2O | NaN | vacuum | 333 | 12 | Wash | NaN | NaN | NaN | HCl | 343 | 24 | NaN | NaN | NaN | NaN | NaN | NaN | NaN | NaN | NaN | NaN | NaN | NaN | NaN | NaN | 967 | 3.0 | 2.31 | NaN | 22.00 | 0.2 | 348.15 | 6.39 | High efficiency nanocomposite sorbents for CO2 capture based on amine-functionalized mesoporous capsules
614 | MC400/10TEPA%83 | S113 | HS | DOS | CTAB | Et2O | EtOH | H2O | NH4OH | TEOS | NaN | 298 | 4 | NaN | NaN | H2O | NaN | vacuum | 333 | 12 | Wash | NaN | NaN | NaN | HCl | 343 | 24 | NaN | NaN | NaN | NaN | NaN | NaN | NaN | NaN | NaN | NaN | NaN | NaN | NaN | NaN | 967 | 3.0 | 2.31 | NaN | 22.00 | 0.1 | 348.15 | 5.57 | High efficiency nanocomposite sorbents for CO2 capture based on amine-functionalized mesoporous capsules
615 | MC400/10TEPA%83 | S113 | HS | DOS | CTAB | Et2O | EtOH | H2O | NH4OH | TEOS | NaN | 298 | 4 | NaN | NaN | H2O | NaN | vacuum | 333 | 12 | Wash | NaN | NaN | NaN | HCl | 343 | 24 | NaN | NaN | NaN | NaN | NaN | NaN | NaN | NaN | NaN | NaN | NaN | NaN | NaN | NaN | 967 | 3.0 | 2.31 | NaN | 22.00 | 0.1 | 348.15 | 7.93 | High efficiency nanocomposite sorbents for CO2 capture based on amine-functionalized mesoporous capsules
616 | D-HMS-T-30 | S114 | HS | DOS | CTAB | Et2O | EtOH | H2O | NH4OH | TEOS | NaN | 298 | 4 | NaN | NaN | H2O | NaN | vacuum | 333 | 12 | Wash | NaN | NaN | NaN | HCl | 343 | 24 | NaN | NaN | NaN | NaN | NaN | NaN | NaN | NaN | NaN | NaN | NaN | NaN | NaN | NaN | 967 | 3.0 | 2.31 | NaN | 7.92 | 1 | 298.15 | 2.91 | Direct air capture of CO2 using bi-amines-functionlized hierarchical mesoporous silica: Effects of organic amine loading, moisture and temperature
617 | D-HMS-T-40 | S114 | HS | DOS | CTAB | Et2O | EtOH | H2O | NH4OH | TEOS | NaN | 298 | 4 | NaN | NaN | H2O | NaN | vacuum | 333 | 12 | Wash | NaN | NaN | NaN | HCl | 343 | 24 | NaN | NaN | NaN | NaN | NaN | NaN | NaN | NaN | NaN | NaN | NaN | NaN | NaN | NaN | 967 | 3.0 | 2.31 | NaN | 10.56 | 1 | 298.15 | 3.44 | Direct air capture of CO2 using bi-amines-functionlized hierarchical mesoporous silica: Effects of organic amine loading, moisture and temperature
618 | D-HMS-T-50 | S114 | HS | DOS | CTAB | Et2O | EtOH | H2O | NH4OH | TEOS | NaN | 298 | 4 | NaN | NaN | H2O | NaN | vacuum | 333 | 12 | Wash | NaN | NaN | NaN | HCl | 343 | 24 | NaN | NaN | NaN | NaN | NaN | NaN | NaN | NaN | NaN | NaN | NaN | NaN | NaN | NaN | 967 | 3.0 | 2.31 | NaN | 13.21 | 1 | 298.15 | 4.21 | Direct air capture of CO2 using bi-amines-functionlized hierarchical mesoporous silica: Effects of organic amine loading, moisture and temperature
619 | D-HMS-T-60 | S114 | HS | DOS | CTAB | Et2O | EtOH | H2O | NH4OH | TEOS | NaN | 298 | 4 | NaN | NaN | H2O | NaN | vacuum | 333 | 12 | Wash | NaN | NaN | NaN | HCl | 343 | 24 | NaN | NaN | NaN | NaN | NaN | NaN | NaN | NaN | NaN | NaN | NaN | NaN | NaN | NaN | 967 | 3.0 | 2.31 | NaN | 15.85 | 1 | 298.15 | 3.10 | Direct air capture of CO2 using bi-amines-functionlized hierarchical mesoporous silica: Effects of organic amine loading, moisture and temperature
620 | D-HMS-T-70 | S114 | HS | DOS | CTAB | Et2O | EtOH | H2O | NH4OH | TEOS | NaN | 298 | 4 | NaN | NaN | H2O | NaN | vacuum | 333 | 12 | Wash | NaN | NaN | NaN | HCl | 343 | 24 | NaN | NaN | NaN | NaN | NaN | NaN | NaN | NaN | NaN | NaN | NaN | NaN | NaN | NaN | 967 | 3.0 | 2.31 | NaN | 18.49 | 1 | 298.15 | 2.28 | Direct air capture of CO2 using bi-amines-functionlized hierarchical mesoporous silica: Effects of organic amine loading, moisture and temperature
621 | HMS-T-30 | S115 | HS | DOS | CTAB | Et2O | EtOH | H2O | NH4OH | TEOS | NaN | 298 | 4 | NaN | NaN | H2O | NaN | vacuum | 333 | 12 | Wash | NaN | NaN | NaN | HCl | 343 | 24 | NaN | NaN | NaN | NaN | NaN | NaN | NaN | NaN | NaN | NaN | NaN | NaN | NaN | NaN | 967 | 3.0 | 2.31 | NaN | 7.92 | 1 | 298.15 | 1.79 | Direct air capture of CO2 using bi-amines-functionlized hierarchical mesoporous silica: Effects of organic amine loading, moisture and temperature
622 | HMS-T-50 | S115 | HS | DOS | CTAB | Et2O | EtOH | H2O | NH4OH | TEOS | NaN | 298 | 4 | NaN | NaN | H2O | NaN | vacuum | 333 | 12 | Wash | NaN | NaN | NaN | HCl | 343 | 24 | NaN | NaN | NaN | NaN | NaN | NaN | NaN | NaN | NaN | NaN | NaN | NaN | NaN | NaN | 967 | 3.0 | 2.31 | NaN | 13.21 | 1 | 298.15 | 3.05 | Direct air capture of CO2 using bi-amines-functionlized hierarchical mesoporous silica: Effects of organic amine loading, moisture and temperature
623 | HMS-T-70 | S115 | HS | DOS | CTAB | Et2O | EtOH | H2O | NH4OH | TEOS | NaN | 298 | 4 | NaN | NaN | H2O | NaN | vacuum | 333 | 12 | Wash | NaN | NaN | NaN | HCl | 343 | 24 | NaN | NaN | NaN | NaN | NaN | NaN | NaN | NaN | NaN | NaN | NaN | NaN | NaN | NaN | 967 | 3.0 | 2.31 | NaN | 18.49 | 1 | 298.15 | 4.17 | Direct air capture of CO2 using bi-amines-functionlized hierarchical mesoporous silica: Effects of organic amine loading, moisture and temperature
624 | HMS-calc-TEPA | S116 | HS | DOS | CTAB | Et2O | EtOH | H2O | NH4OH | TEOS | NaN | 298 | 4 | NaN | NaN | H2O | NaN | vacuum | 333 | 12 | Wash | NaN | NaN | NaN | HCl | 343 | 24 | NaN | NaN | NaN | NaN | NaN | NaN | NaN | NaN | NaN | NaN | NaN | NaN | NaN | NaN | 967 | 3.0 | 2.31 | NaN | 2.56 | 1 | 303.15 | 0.16 | Synthesis of core-shell magnetic mesoporous silica nanoparticles to disperse amine functionalities for post-combustion carbon dioxide capture
625 | CS-calc-TEPA | S117 | HS | DOS | CTAB | Et2O | EtOH | H2O | NH4OH | TEOS | NaN | 298 | 4 | NaN | NaN | H2O | NaN | vacuum | 333 | 12 | Wash | NaN | NaN | NaN | HCl | 343 | 24 | NaN | NaN | NaN | NaN | NaN | NaN | NaN | NaN | NaN | NaN | NaN | NaN | NaN | NaN | 967 | 3.0 | 2.31 | NaN | 1.88 | 1 | 303.15 | 2.32 | Synthesis of core-shell magnetic mesoporous silica nanoparticles to disperse amine functionalities for post-combustion carbon dioxide capture
626 | CS-as syn-TEPA | S118 | HS | DOS | CTAB | Et2O | EtOH | H2O | NH4OH | TEOS | NaN | 298 | 4 | NaN | NaN | H2O | NaN | vacuum | 333 | 12 | Wash | NaN | NaN | NaN | HCl | 343 | 24 | NaN | NaN | NaN | NaN | NaN | NaN | NaN | NaN | NaN | NaN | NaN | NaN | NaN | NaN | 967 | 3.0 | 2.31 | NaN | 1.24 | 1 | 303.15 | 1.93 | Synthesis of core-shell magnetic mesoporous silica nanoparticles to disperse amine functionalities for post-combustion carbon dioxide capture